## Max temp
Magnet 2132

## Oil outlet
Magnet 2132

## Min. pressure curing
Magnet 2132

## Data
Inner layer | Curing time | Temp. Max. Sud | Temp. Max. Centro | Temp. Max. Nord | Temp. Max. Oil outlet | Press.Min curing
451 | 30.01 | 181.86 | 189.93 | 184.03 | 225.87 | 0
452 | 31.34 | 178.91 | 192.8 | 184.03 | 224.83 | 0
453 | 28.07 | 176.82 | 189.84 | 182.12 | 217.97 | 343.06
454 | 29.46 | 176.82 | 189.84 | 182.99 | 224.83 | 348.15
456 | 30.04 | 176.82 | 190.97 | 184.03 | 225.87 | 346.99
457 | 30.1 | 176.82 | 189.84 | 182.99 | 224.83 | 0
458 | 31.11 | 183.51 | 189.84 | 182.99 | 223.87 | 0
459 | 29.08 | 177.86 | 190.89 | 182.03 | 218.84 | 343.06
461 | 11.54 | 178.91 | 195.49 | 182.12 | 225.87 | 0
462 | 27.27 | 176.82 | 189.84 | 180.99 | 221.87 | 346.3
463 | 23.22 | 173.78 | 189.84 | 182.12 | 224.83 | 348.15
464 | 29.56 | 177.86 | 189.84 | 185.94 | 224.83 | 346.99
465 | 27.5 | 175.87 | 190.97 | 182.12 | 229.95 | 345.37
466 | 29.23 | 177.86 | 189.76 | 185.94 | 224.83 | 348.38
467 | 21.36 | 175.87 | 189.76 | 179.95 | 218.84 | 344.21
468 | 28.49 | 175.87 | 189.84 | 185.94 | 223.87 | 347.45
470 | 27.24 | 175.87 | 189.84 | 180.99 | 218.84 | 344.21
471 | 18.13 | 174.83 | 189.93 | 184.03 | 224.83 | 344.91
472 | 30.31 | 177.78 | 189.84 | 185.07 | 224.83 | 347.69
474 | 30.23 | 178.91 | 189.84 | 184.03 | 222.92 | 345.83
475 | 29.2 | 178.91 | 189.84 | 184.03 | 224.83 | 348.15
476 | 0 | 171.87 | 189.76 | 177 | 217.88 | 340.51
477 | 28.37 | 175.87 | 189.84 | 180.99 | 217.88 | 341.2
478 | 30.08 | 176.82 | 189.84 | 184.03 | 225.87 | 348.15
479 | 30.26 | 177.86 | 189.93 | 185.07 | 223.87 | 344.91
481 | 28.05 | 175.87 | 189.84 | 182.12 | 222.92 | 346.53
483 | 28.11 | 266.49 | 189.32 | 186.02 | 223.96 | 346.06
484 | 7.11 | 174.83 | 190.89 | 179.17 | 223.96 | 342.36
485 | 28.59 | 177.86 | 189.84 | 185.07 | 225.87 | 347.69
486 | 27.27 | 176.82 | 189.76 | 182.03 | 221.87 | 348.15
487 | 26.34 | 176.82 | 189.84 | 182.12 | 218.84 | 344.68
489 | 30.29 | 178.91 | 189.84 | 187.07 | 224.83 | 348.38
492 | 30.08 | 175.87 | 189.84 | 185.07 | 222.92 | 346.3
493 | 28.21 | 176.82 | 189.84 | 182.99 | 224.83 | 348.38
494 | 26.41 | 176.82 | 189.76 | 182.99 | 221.87 | 347.45
495 | 30.11 | 176.82 | 189.84 | 182.12 | 218.84 | 343.98
496 | 28.42 | 175.87 | 189.93 | 184.03 | 224.83 | 348.15
497 | 29.1 | 176.82 | 189.76 | 182.99 | 218.84 | 343.75
499 | 28 | 176.82 | 189.84 | 182.99 | 218.84 | 344.68
500 | 30.28 | 179.77 | 189.84 | 187.07 | 224.83 | 346.53
502 | 28.08 | 180.82 | 189.84 | 188.98 | 226.91 | 22.22
503 | 23.09 | 173.78 | 188.8 | 179.95 | 219.88 | 346.3
505 | 29.31 | 183.85 | 189.84 | 191.06 | 229.86 | 348.15
506 | 28.58 | 178.91 | 188.89 | 185.94 | 222.83 | 346.53
508 | 30.06 | 180.82 | 189.84 | 191.06 | 228.82 | 348.38
509 | 26 | 177.86 | 188.89 | 182.99 | 221.79 | 345.37
510 | 26.03 | 175.87 | 188.89 | 182.03 | 223.87 | 342.36
511 | 27.22 | 181.86 | 188.89 | 190.02 | 227.78 | 348.15
512 | 28.19 | 179.77 | 189.93 | 187.07 | 223.87 | 345.14
514 | 30.4 | 182.73 | 188.89 | 188.98 | 228.82 | 348.61
515 | 26.54 | 175.87 | 188.89 | 182.99 | 226.91 | 348.38
516 | 29.44 | 177.86 | 188.8 | 185.07 | 221.87 | 344.21
518 | 28.31 | 178.91 | 189.84 | 185.07 | 224.83 | 347.22
519 | 26.52 | 177.86 | 189.84 | 182.03 | 225.87 | 347.22
520 | 29.5 | 177.86 | 189.84 | 183.33 | 226.91 | 342.36
521 | 28.38 | 180.82 | 188.8 | 190.02 | 228.82 | 347.45
530 | 12 | 190.97 | 189.84 | 182.03 | 215.8 | 342.59
531 | 30.37 | 195.83 | 189.93 | 185.07 | 218.84 | 338.43
532 | 21.39 | 188.89 | 208.85 | 184.03 | 215.8 | 337.27
536 | 41.3 | 201.82 | 198.87 | 190.02 | 221.87 | 338.19
537 | 33.47 | 188.8 | 197.83 | 184.03 | 219.88 | 340.05
537 | 40.04 | 185.76 | 198.96 | 185.94 | 219.79 | 339.35
540 | 39.26 | 191.75 | 197.92 | 188.11 | 222.92 | 340.05
542 | 2.54 | 189.84 | 198.78 | 178.04 | 216.84 | 337.27
543 | 34.39 | 193.84 | 198.78 | 185.07 | 223.87 | 342.59
544 | 34.09 | 192.8 | 197.92 | 184.03 | 233.85 | 337.04
545 | 43.4 | 201.82 | 198.78 | 188.98 | 223.87 | 336.81
546 | 44.06 | 199.91 | 197.83 | 191.06 | 228.82 | 340.28
548 | 10.1 | 199.91 | 197.83 | 191.06 | 228.82 | 337.04
551 | 37.03 | 192.8 | 197.83 | 185.07 | 220.92 | 341.2
552 | 26.42 | 185.76 | 198.96 | 180.99 | 219.88 | 337.27
554 | 41.46 | 190.89 | 198.87 | 188.11 | 226.91 | 342.36
557 | 43.28 | 200.78 | 197.83 | 191.06 | 224.83 | 337.73
560 | 40.37 | 194.79 | 197.83 | 188.11 | 226.91 | 343.52
564 | 47.19 | 196.87 | 201.82 | 194.18 | 224.83 | 337.73
566 | 44.33 | 195.83 | 197.92 | 196.01 | 229.95 | 340.74
566 | 36.58 | 181.94 | 197.92 | 188.98 | 227.86 | 337.27
567 | 37.31 | 190.89 | 197.83 | 185.94 | 224.83 | 341.2
570 | 37.08 | 184.9 | 197.83 | 185.94 | 222.92 | 341.67
592 | 25.35 | 187.85 | 198.87 | 182.12 | 220.92 | 341.2
595 | 39.44 | 188.8 | 197.92 | 186.02 | 228.91 | 337.04
596 | 15.28 | 194.79 | 206.86 | 188.11 | 227.86 | 338.19
598 | 35.07 | 179.77 | 197.92 | 188.11 | 224.83 | 340.28
600 | 22.07 | 190.89 | 198.87 | 180.99 | 220.92 | 341.67
602 | 44.39 | 194.79 | 197.92 | 192.97 | 230.82 | 339.58
603 | 26.18 | 195.83 | 200.78 | 184.03 | 227 | 337.96
604 | 41.24 | 185.76 | 197.83 | 188.11 | 223.96 | 338.43
607 | 43.29 | 185.76 | 207.81 | 195.05 | 232.9 | 337.04
608 | 38.33 | 188.8 | 197.83 | 185.94 | 222.92 | 337.73
614 | 39 | 202.86 | 198.87 | 187.07 | 227.86 | 337.73
615 | 37.28 | 188.8 | 198.87 | 184.03 | 225.87 | 343.75
620 | 42.19 | 198.87 | 198.96 | 188.98 | 226.91 | 338.89
621 | 37.12 | 194.79 | 198.87 | 185.94 | 222.92 | 340.51
621 | 10.46 | 185.76 | 196.96 | 179.08 | 214.93 | 343.52
622 | 13 | 190.89 | 198.78 | 179.95 | 219.88 | 337.96
623 | 41.55 | 188.8 | 198.87 | 188.11 | 224.83 | 341.44
626 | 15.11 | 188.8 | 197.92 | 179.95 | 219.88 | 341.67
628 | 32.27 | 186.81 | 198.78 | 182.99 | 222.92 | 340.05
629 | 26.58 | 184.9 | 198.87 | 182.03 | 221.87 | 337.73
630 | 55.41 | 200.78 | 213.72 | 190.02 | 233.85 | 340.05
631 | 11.23 | 186.81 | 194.88 | 179.95 | 219.88 | 340.74
632 | 29.26 | 189.84 | 194.88 | 179.95 | 214.93 | 341.2
632 | 31.12 | 190.89 | 195.83 | 184.03 | 221.87 | 342.82
633 | 14 | 188.8 | 198.87 | 179.95 | 213.89 | 337.73
633 | 0 | 191.75 | 198.87 | 5.12 | 215.8 | 337.96
636 | 17.48 | 186.89 | 194.88 | 180.99 | 214.93 | 339.58
637 | 41.04 | 189.84 | 196.96 | 190.02 | 224.83 | 341.44
638 | 27.23 | 177.86 | 194.88 | 182.99 | 220.92 | 344.91
639 | 40.14 | 194.79 | 194.88 | 194.1 | 234.9 | 337.73
640 | 40.04 | 189.84 | 194.88 | 190.02 | 232.99 | 343.98
642 | 38.4 | 188.8 | 194.88 | 191.06 | 223.96 | 337.73
643 | 10.07 | 178.91 | 194.88 | 179.08 | 218.84 | 338.43
645 | 20.54 | 195.92 | 205.9 | 185.94 | 223.78 | 338.19
646 | 11.53 | 195.92 | 200.78 | 182.03 | 222.92 | 338.19
648 | 28.12 | 186.89 | 194.97 | 182.03 | 218.84 | 339.12
650 | 0 | 178.91 | 194.88 | 172.05 | 213.89 | 340.28
652 | 0 | 180.82 | 195.92 | 169.01 | 209.81 | 341.44
653 | 27.52 | 187.93 | 194.88 | 182.99 | 222.92 | 342.82
654 | 38.29 | 191.75 | 194.88 | 186.98 | 224.83 | 342.82
655 | 43.1 | 206.77 | 198.78 | 191.06 | 234.9 | 49.07
656 | 23.05 | 184.9 | 198.87 | 180.99 | 222.92 | 337.73
657 | 29.35 | 185.76 | 197.92 | 182.03 | 219.88 | 337.96
658 | 37.18 | 197.74 | 198.87 | 186.98 | 232.9 | 340.74
659 | 19.03 | 192.8 | 197.92 | 180.99 | 219.88 | 340.51
660 | 0 | 187.85 | 197.83 | 176.04 | 215.8 | 339.58
662 | 30.06 | 184.9 | 198.87 | 182.99 | 224.83 | 340.51
663 | 17.51 | 187.85 | 198.87 | 198.78 | 222.83 | 11.57
664 | 12.26 | 194.79 | 198.87 | 180.99 | 220.92 | 337.04
665 | 35.1 | 192.8 | 198.78 | 185.07 | 227.78 | 342.59
667 | 37.55 | 193.84 | 198.78 | 186.98 | 228.82 | 340.28
668 | 10.21 | 188.8 | 198.87 | 179.08 | 222.83 | 340.28
668 | 15.06 | 188.8 | 197.83 | 180.99 | 222.92 | 340.74
670 | 0 | 187.93 | 198.87 | 176.04 | 220.92 | 337.96
672 | 38.38 | 197.74 | 198.78 | 188.11 | 228.91 | 338.19
673 | 32.58 | 188.8 | 198.87 | 184.03 | 224.83 | 339.12
674 | 12.02 | 188.8 | 194.88 | 179.08 | 218.84 | 343.98
674 | 3.53 | 186.89 | 198.87 | 178.04 | 219.88 | 338.89
675 | 22 | 185.76 | 198.87 | 179.95 | 217.97 | 338.89
677 | 25.49 | 186.81 | 198.78 | 182.03 | 224.83 | 343.06
679 | 34.56 | 182.81 | 198.96 | 185.07 | 227.86 | 337.73
680 | 0 | 186.89 | 198.96 | 175 | 213.89 | 337.96
681 | 2.35 | 188.8 | 198.87 | 178.04 | 219.88 | 338.89
682 | 39.36 | 196.87 | 198.96 | 188.11 | 226.91 | 338.89
683 | 10.19 | 180.82 | 197.83 | 179.95 | 214.93 | 340.51
684 | 38.06 | 196.87 | 198.78 | 186.98 | 228.91 | 341.67
685 | 16.52 | 185.76 | 198.78 | 180.99 | 221.87 | 340.51
686 | 0 | 185.76 | 198.96 | 13.11 | 225.87 | 343.98
687 | 0 | 180.82 | 198.87 | 16.06 | 218.84 | 338.43
689 | 32 | 199.91 | 198.78 | 182.03 | 219.88 | 338.89
690 | 0 | 188.8 | 198.87 | 16.06 | 222.92 | 339.12
691 | 0 | 182.81 | 198.87 | 17.1 | 227.86 | 341.2
692 | 0 | 187.93 | 197.92 | 19.1 | 226.91 | 340.05
693 | 0 | 189.84 | 197.92 | 26.04 | 218.84 | 342.59
693 | 0 | 194.79 | 197.83 | 9.03 | 218.84 | 337.96
694 | 0 | 189.84 | 198.87 | 11.98 | 223.96 | 338.19
696 | 0 | 201.82 | 197.83 | 5.99 | 227.78 | 340.28
697 | 0 | 171.87 | 197.83 | 17.97 | 218.84 | 338.43
700 | 0 | 183.85 | 197.92 | 15.02 | 217.88 | 339.35
701 | 0 | 188.8 | 198.78 | 19.1 | 218.84 | 339.12
702 | 0 | 184.9 | 198.78 | 17.1 | 213.89 | 337.96

## REPORT STRATI INTERNI 040205
Numero strato | Giorno | Mese | Anno | Ora introduzione bobina | Ora estrazione bobina | Ora inizio pressatura | Ora fine pressatura | Tempo Plomerizzazione | Soglia Calc. T. Polim. St. Sud | Soglia Calc. T. Polim. St. Centro | Soglia Calc. T. Polim. St. Nord | Temp. Max. St. Sud | Temp. Max. St. Centro | Temp. Max. St. Nord | Temp. Max. Uscita Olio | Tot. Colore Stampo | Tot. Calore Usc. Olio | Tot. Calore Usc. Olio Orario | Tempo seg. 3 seg. 5 | Temp. Chiusura Stampo | Pressione Chiusura Stampo | Press.Minima durante polim
451 | 14 | 6 | 4 | 12.59 | 6.35 | 14.16 | 19.13 | 30.01 | 172 | 185 | 178 | 181.86 | 189.93 | 184.03 | 225.87 | 990800.44 | 1363922.5 | 653845.81 | 125.16 | 150 | 350 | xxx
452 | 15 | 6 | 4 | 13.04 | 19.43 | 14.13 | 19.11 | 31.34 | 172 | 185 | 178 | 178.91 | 192.8 | 184.03 | 224.83 | 1030504.5 | 1375774.88 | 636982 | 129.59 | 150 | 350 | xxx
453 | 22 | 6 | 4 | 15.07 | 21.43 | 15.24 | 20.1 | 28.07 | 172 | 185 | 178 | 176.82 | 189.84 | 182.12 | 217.97 | 916523 | 1324308.13 | 630272.75 | 126.07 | 150 | 350 | 343.06
454 | 23 | 6 | 4 | 15.35 | 6.31 | 15.53 | 20.42 | 29.46 | 172 | 185 | 178 | 176.82 | 189.84 | 182.99 | 224.83 | 972168.56 | 1349375.63 | 640121.25 | 126.48 | 150 | 350 | 348.15
456 | 29 | 6 | 4 | 15.21 | 20.43 | 15.43 | 20.31 | 30.04 | 172 | 185 | 178 | 176.82 | 190.97 | 184.03 | 225.87 | 982784.94 | 1352901.13 | 638562.5 | 127.12 | 150 | 350 | 346.99
457 | 16 | 6 | 4 | 12.59 | 20.01 | 14.06 | 19.02 | 30.1 | 172 | 185 | 178 | 176.82 | 189.84 | 182.99 | 224.83 | 985448.19 | 1355189.88 | 643032 | 126.45 | 150 | 350 | xxx
458 | 17 | 6 | 4 | 15.54 | 6.3 | 16.08 | 20.45 | 31.11 | 172 | 185 | 178 | 183.51 | 189.84 | 182.99 | 223.87 | 1026710.19 | 1344512.5 | 638117 | 126.42 | 150 | 350 | xxx
459 | 18 | 6 | 4 | 15.1 | 21.05 | 15.34 | 20.24 | 29.08 | 172 | 185 | 178 | 177.86 | 190.89 | 182.03 | 218.84 | 950947 | 1346036.88 | 629528.56 | 128.29 | 150 | 350 | 343.06
461 | 17 | 6 | 4 | 7.42 | 14.58 | 7.57 | 14.09 | 11.54 | 172 | 185 | 178 | 178.91 | 195.49 | 182.12 | 225.87 | 392172.19 | 2073803.38 | 640524.06 | 194.26 | 150 | 350 | xxx
462 | 18 | 6 | 4 | 7.17 | 13.11 | 7.34 | 12.25 | 27.27 | 172 | 185 | 178 | 176.82 | 189.84 | 180.99 | 221.87 | 894275.31 | 1345670.38 | 634850 | 127.18 | 150 | 350 | 346.3
463 | 19 | 6 | 4 | 6.11 | 6.23 | 6.28 | 11.16 | 23.22 | 172 | 185 | 178 | 173.78 | 189.84 | 182.12 | 224.83 | 758567.69 | 1358619.5 | 639802 | 127.41 | 150 | 350 | 348.15
464 | 22 | 6 | 4 | 8.28 | 14.21 | 8.46 | 13.4 | 29.56 | 172 | 185 | 178 | 177.86 | 189.84 | 185.94 | 224.83 | 983315.13 | 1359317.63 | 640331.75 | 127.37 | 150 | 350 | 346.99
465 | 23 | 6 | 4 | 8.32 | 14.29 | 8.48 | 14.02 | 27.5 | 172 | 185 | 178 | 175.87 | 190.97 | 182.12 | 229.95 | 906245.56 | 1402505.5 | 640072.5 | 131.47 | 150 | 350 | 345.37
466 | 25 | 6 | 4 | 10.32 | 16.29 | 10.53 | 15.5 | 29.23 | 172 | 185 | 178 | 177.86 | 189.76 | 185.94 | 224.83 | 966516.19 | 1353903 | 639488.13 | 127.03 | 150 | 350 | 348.38
467 | 29 | 6 | 4 | 20.31 | 13.02 | 6.19 | 11.1 | 21.36 | 172 | 185 | 178 | 175.87 | 189.76 | 179.95 | 218.84 | 701991.5 | 1328059.63 | 634827.75 | 125.52 | 150 | 350 | 344.21
468 | 30 | 6 | 4 | 15.48 | 6.28 | 16.47 | 21.35 | 28.49 | 172 | 185 | 178 | 175.87 | 189.84 | 185.94 | 223.87 | 944154.25 | 1348085.5 | 639307.06 | 126.52 | 150 | 350 | 347.45
470 | 1 | 7 | 4 | 14.42 | 20.31 | 15.1 | 20.06 | 27.24 | 172 | 185 | 178 | 175.87 | 189.84 | 180.99 | 218.84 | 891711.44 | 1322340.5 | 632446.63 | 125.45 | 150 | 350 | 344.21
471 | 2 | 7 | 4 | 14.53 | 20.31 | 15.2 | 20.12 | 18.13 | 172 | 185 | 178 | 174.83 | 189.93 | 184.03 | 224.83 | 595782.94 | 1377636.75 | 633979.19 | 130.38 | 150 | 350 | 344.91
472 | 5 | 7 | 4 | 6.52 | 13.41 | 7.07 | 13.1 | 30.31 | 172 | 185 | 178 | 177.78 | 189.84 | 185.07 | 224.83 | 1001067.75 | 1885838.38 | 600808.69 | 188.33 | 150 | 350 | 347.69
474 | 2 | 7 | 4 | 7.35 | 13.14 | 8.02 | 12.52 | 30.23 | 172 | 185 | 178 | 178.91 | 189.84 | 184.03 | 222.92 | 996859.25 | 1344485.38 | 634690.19 | 127.1 | 150 | 350 | 345.83
475 | 5 | 7 | 4 | 14.55 | 21.3 | 15.34 | 20.23 | 29.2 | 172 | 185 | 178 | 178.91 | 189.84 | 184.03 | 224.83 | 964114.19 | 1353473 | 642065 | 126.48 | 150 | 350 | 348.15
476 | 6 | 7 | 4 | 14.51 | 6.12 | 15.2 | 20.14 | 0 | 172 | 185 | 178 | 171.87 | 189.76 | 177 | 217.88 | 0 | 1332441.38 | 628707.75 | 127.16 | 150 | 350 | 340.51
477 | 7 | 7 | 4 | 14.46 | 21.21 | 15.03 | 19.47 | 28.37 | 172 | 185 | 178 | 175.87 | 189.84 | 180.99 | 217.88 | 932039.13 | 1305073.88 | 644587 | 121.48 | 150 | 350 | 341.2
478 | 12 | 7 | 4 | 15.51 | 6.42 | 16.1 | 20.45 | 30.08 | 172 | 185 | 178 | 176.82 | 189.84 | 184.03 | 225.87 | 986862 | 1360181.63 | 641242.25 | 127.27 | 150 | 350 | 348.15
479 | 13 | 7 | 4 | 15.22 | 20.32 | 15.38 | 20.16 | 30.26 | 172 | 185 | 178 | 177.86 | 189.93 | 185.07 | 223.87 | 1001195.44 | 1349185.63 | 639525.5 | 126.58 | 150 | 350 | 344.91
481 | 6 | 7 | 4 | 6.4 | 13.35 | 6.54 | 11.49 | 28.05 | 172 | 185 | 178 | 175.87 | 189.84 | 182.12 | 222.92 | 915011.44 | 1353745.38 | 636707.13 | 127.57 | 150 | 350 | 346.53
483 | 8 | 7 | 4 | 6.53 | 13.25 | 7.1 | 12.07 | 28.11 | 172 | 185 | 178 | 266.49 | 189.32 | 186.02 | 223.96 | 926017.81 | 1355224.88 | 638203.38 | 127.41 | 150 | 350 | 346.06
484 | 9 | 7 | 4 | 18.08 | 13.2 | 6.22 | 11.32 | 7.11 | 172 | 185 | 178 | 174.83 | 190.89 | 179.17 | 223.96 | 234203.23 | 1520011.25 | 641580.56 | 142.15 | 150 | 350 | 342.36
485 | 12 | 7 | 4 | 18.07 | 13.14 | 6.24 | 11.18 | 28.59 | 172 | 185 | 178 | 177.86 | 189.84 | 185.07 | 225.87 | 950420.19 | 1351405 | 641946.81 | 126.31 | 150 | 350 | 347.69
486 | 13 | 7 | 4 | 7.42 | 13.28 | 8 | 12.48 | 27.27 | 172 | 185 | 178 | 176.82 | 189.76 | 182.03 | 221.87 | 895007.44 | 1343762 | 637458.25 | 126.48 | 150 | 350 | 348.15
487 | 14 | 7 | 4 | 7.25 | 13.16 | 8.04 | 12.55 | 26.34 | 172 | 185 | 178 | 176.82 | 189.84 | 182.12 | 218.84 | 868187.81 | 1338084.38 | 631917.06 | 127.05 | 150 | 350 | 344.68
489 | 19 | 7 | 4 | 17.08 | 12.53 | 7.06 | 11.57 | 30.29 | 172 | 185 | 178 | 178.91 | 189.84 | 187.07 | 224.83 | 1005168.69 | 1363210.13 | 642266.25 | 127.35 | 150 | 350 | 348.38
492 | 21 | 7 | 4 | 15.15 | 21.28 | 15.31 | 20.36 | 30.08 | 172 | 185 | 178 | 175.87 | 189.84 | 185.07 | 222.92 | 986749.81 | 1351338.75 | 636123.69 | 127.46 | 150 | 350 | 346.3
493 | 15 | 7 | 4 | 15.49 | 20.53 | 16.03 | 20.39 | 28.21 | 172 | 185 | 178 | 176.82 | 189.84 | 182.99 | 224.83 | 926065.13 | 1353028.88 | 637970.38 | 127.25 | 150 | 350 | 348.38
494 | 16 | 7 | 4 | 8.02 | 13.37 | 8.25 | 13.18 | 26.41 | 172 | 185 | 178 | 176.82 | 189.76 | 182.99 | 221.87 | 871313.25 | 1339746.38 | 636408.69 | 126.31 | 150 | 350 | 347.45
495 | 19 | 7 | 4 | 15.11 | 21.31 | 16.32 | 21.17 | 30.11 | 172 | 185 | 178 | 176.82 | 189.84 | 182.12 | 218.84 | 985802 | 1320742.88 | 632691.19 | 125.25 | 150 | 350 | 343.98
496 | 20 | 7 | 4 | 8.06 | 13.26 | 8.22 | 13.11 | 28.42 | 172 | 185 | 178 | 175.87 | 189.93 | 184.03 | 224.83 | 937828.13 | 1360153 | 640423.63 | 127.43 | 150 | 350 | 348.15
497 | 22 | 7 | 4 | 16.18 | 6.16 | 16.32 | 21.23 | 29.1 | 172 | 185 | 178 | 176.82 | 189.76 | 182.99 | 218.84 | 952053.25 | 1291925.88 | 651336.44 | 119.01 | 150 | 350 | 343.75
499 | 27 | 7 | 4 | 20.17 | 12.59 | 6.25 | 11.17 | 28 | 172 | 185 | 178 | 176.82 | 189.84 | 182.99 | 218.84 | 915552.81 | 1330691.25 | 632858.88 | 126.16 | 150 | 350 | 344.68
500 | 28 | 7 | 4 | 14.49 | 20.27 | 15.06 | 20.01 | 30.28 | 172 | 185 | 178 | 179.77 | 189.84 | 187.07 | 224.83 | 1006362.75 | 1358480 | 639485.31 | 127.46 | 150 | 350 | 346.53
502 | 2 | 8 | 4 | 17.45 | 13.06 | 6.39 | 12 | 28.08 | 172 | 185 | 178 | 180.82 | 189.84 | 188.98 | 226.91 | 935146.75 | 1369942.13 | 646962 | 127.05 | 150 | 350 | 22.22
503 | 2 | 8 | 4 | 14.4 | 20.21 | 14.52 | 19.45 | 23.09 | 172 | 185 | 178 | 173.78 | 188.8 | 179.95 | 219.88 | 751029.5 | 1333904.25 | 642638.94 | 124.54 | 150 | 350 | 346.3
505 | 4 | 8 | 4 | 10.44 | 16.18 | 11.01 | 15.5 | 29.31 | 172 | 185 | 178 | 183.85 | 189.84 | 191.06 | 229.86 | 990725.5 | 1370363.38 | 656986.06 | 125.15 | 150 | 350 | 348.15
506 | 5 | 8 | 4 | 9.24 | 16.08 | 9.53 | 14.44 | 28.58 | 172 | 185 | 178 | 178.91 | 188.89 | 185.94 | 222.83 | 954952.44 | 1352141.13 | 643723.5 | 126.03 | 150 | 350 | 346.53
508 | 7 | 8 | 4 | 18.28 | 6.56 | 6.15 | 11.07 | 30.06 | 172 | 185 | 178 | 180.82 | 189.84 | 191.06 | 228.82 | 1004059.19 | 1378794.25 | 654853.63 | 126.33 | 150 | 350 | 348.38
509 | 24 | 8 | 4 | 20.13 | 13.05 | 6.18 | 11.13 | 26 | 172 | 185 | 178 | 177.86 | 188.89 | 182.99 | 221.79 | 851403.5 | 1348064.75 | 645831.13 | 125.24 | 150 | 350 | 345.37
510 | 25 | 8 | 4 | 20.01 | 13.26 | 6.21 | 11.16 | 26.03 | 172 | 185 | 178 | 175.87 | 188.89 | 182.03 | 223.87 | 848110.75 | 1347687 | 650062.06 | 124.39 | 150 | 350 | 342.36
511 | 26 | 8 | 4 | 19.38 | 13.26 | 6.17 | 11.12 | 27.22 | 172 | 185 | 178 | 181.86 | 188.89 | 190.02 | 227.78 | 914397.5 | 1383461.13 | 655720.63 | 126.59 | 150 | 350 | 348.15
512 | 27 | 8 | 4 | 18.2 | 13.2 | 6.19 | 11.1 | 28.19 | 172 | 185 | 178 | 179.77 | 189.93 | 187.07 | 223.87 | 938057.69 | 1359128.13 | 649782.38 | 125.5 | 150 | 350 | 345.14
514 | 1 | 9 | 4 | 20.22 | 13.02 | 6.26 | 11.23 | 30.4 | 172 | 185 | 178 | 182.73 | 188.89 | 188.98 | 228.82 | 1024627.94 | 1387985.38 | 658228.94 | 126.52 | 150 | 350 | 348.61
515 | 2 | 9 | 4 | 13.06 | 21.43 | 14.31 | 19.27 | 26.54 | 172 | 185 | 178 | 175.87 | 188.89 | 182.99 | 226.91 | 878726.44 | 1361243 | 650793.44 | 125.5 | 150 | 350 | 348.38
516 | 3 | 9 | 4 | 14.4 | 20.3 | 14.59 | 19.48 | 29.44 | 172 | 185 | 178 | 177.86 | 188.8 | 185.07 | 221.87 | 976504.19 | 1339485 | 642387.5 | 125.11 | 150 | 350 | 344.21
518 | 7 | 9 | 4 | 20.32 | 13.48 | 6.14 | 11.09 | 28.31 | 172 | 185 | 178 | 178.91 | 189.84 | 185.07 | 224.83 | 937735.38 | 1367188.5 | 645103.06 | 127.16 | 150 | 350 | 347.22
519 | 8 | 9 | 4 | 20.31 | 13.1 | 6.22 | 11.17 | 26.52 | 172 | 185 | 178 | 177.86 | 189.84 | 182.03 | 225.87 | 878216.81 | 1368076.5 | 649300.69 | 126.42 | 150 | 350 | 347.22
520 | 9 | 9 | 4 | 13.22 | 19.58 | 14.06 | 19.04 | 29.5 | 172 | 185 | 178 | 177.86 | 189.84 | 183.33 | 226.91 | 977581 | 1372674 | 661051.81 | 124.59 | 150 | 350 | 342.36
521 | 10 | 9 | 4 | 12.5 | 20.06 | 14.16 | 19.12 | 28.38 | 172 | 185 | 178 | 180.82 | 188.8 | 190.02 | 228.82 | 954689 | 1378252.13 | 655374.25 | 126.18 | 150 | 350 | 347.45
530 | 23 | 9 | 4 | 19.46 | 14.07 | 6.22 | 11.49 | 12 | 172 | 185 | 178 | 190.97 | 189.84 | 182.03 | 215.8 | 401566.47 | 1359074.88 | 546948.13 | 149.09 | 150 | 350 | 342.59
531 | 24 | 9 | 4 | 18.25 | 13.17 | 6.21 | 11.27 | 30.37 | 172 | 185 | 178 | 195.83 | 189.93 | 185.07 | 218.84 | 1036448.25 | 1306772.5 | 607095.31 | 129.15 | 150 | 350 | 338.43
532 | 25 | 9 | 4 | 19.5 | 12.37 | 6.13 | 11.24 | 21.39 | 172 | 185 | 178 | 188.89 | 208.85 | 184.03 | 215.8 | 746857.56 | 1362758.5 | 586847.81 | 139.33 | 150 | 350 | 337.27
536 | 1 | 10 | 4 | 15.4 | 7.14 | 16.15 | 21.13 | 41.3 | 172 | 185 | 178 | 201.82 | 198.87 | 190.02 | 221.87 | 1442799.63 | 1339353.75 | 606408.25 | 132.52 | 150 | 350 | 338.19
537 | 30 | 9 | 4 | 15.06 | 6.15 | 15.18 | 20.4 | 33.47 | 172 | 185 | 178 | 188.8 | 197.83 | 184.03 | 219.88 | 1142904.63 | 1330865.88 | 591189.38 | 135.07 | 150 | 350 | 340.05
537 | 1 | 10 | 4 | 7.25 | 14.21 | 7.51 | 13.16 | 40.04 | 172 | 185 | 178 | 185.76 | 198.96 | 185.94 | 219.79 | 1349810.25 | 1369113.88 | 593846.81 | 138.33 | 150 | 350 | 339.35
540 | 6 | 10 | 4 | 8 | 14.11 | 8.22 | 13.42 | 39.26 | 172 | 185 | 178 | 191.75 | 197.92 | 188.11 | 222.92 | 1342204.38 | 1347375.63 | 605199.38 | 133.58 | 150 | 350 | 340.05
542 | 5 | 10 | 4 | 18.29 | 13.01 | 6.15 | 11.33 | 2.54 | 172 | 185 | 178 | 189.84 | 198.78 | 178.04 | 216.84 | 98054.3 | 1322734.5 | 587273 | 135.14 | 150 | 350 | 337.27
543 | 5 | 10 | 4 | 14.44 | 6.18 | 14.59 | 20.16 | 34.39 | 172 | 185 | 178 | 193.84 | 198.78 | 185.07 | 223.87 | 1181647 | 1342514.88 | 599470.81 | 134.37 | 150 | 350 | 342.59
544 | 7 | 10 | 4 | 8.03 | 14.25 | 8.31 | 13.26 | 34.09 | 172 | 185 | 178 | 192.8 | 197.92 | 184.03 | 233.85 | 1161642.88 | 1393869.5 | 632331.56 | 132.26 | 150 | 350 | 337.04
545 | 6 | 10 | 4 | 15 | 7.19 | 15.2 | 20.49 | 43.4 | 172 | 185 | 178 | 201.82 | 198.78 | 188.98 | 223.87 | 1512485.13 | 1353009.88 | 614213.44 | 132.17 | 150 | 350 | 336.81
546 | 7 | 10 | 4 | 14.54 | 7.05 | 15.06 | 20.38 | 44.06 | 172 | 185 | 178 | 199.91 | 197.83 | 191.06 | 228.82 | 1527972.13 | 1391134 | 620811.06 | 134.45 | 150 | 350 | 340.28
548 | 11 | 10 | 4 | 14.54 | 17.32 | 10.3 | 17.08 | 10.1 | 172 | 185 | 178 | 199.91 | 197.83 | 191.06 | 228.82 | 3109649.25 | 5348447.5 | 2388944 | 134.33 | 150 | 350 | 337.04
551 | 12 | 10 | 4 | 14.1 | 6.23 | 14.25 | 6.16 | 37.03 | 172 | 185 | 178 | 192.8 | 197.83 | 185.07 | 220.92 | 1261873.5 | 1330145.13 | 598355.88 | 133.38 | 150 | 350 | 341.2
552 | 13 | 10 | 4 | 7.15 | 14.16 | 7.39 | 13.02 | 26.42 | 172 | 185 | 178 | 185.76 | 198.96 | 180.99 | 219.88 | 893975.75 | 1375914.13 | 608901.38 | 135.58 | 150 | 350 | 337.27
554 | 14 | 10 | 4 | 7.03 | 14.27 | 7.16 | 12.48 | 41.46 | 172 | 185 | 178 | 190.89 | 198.87 | 188.11 | 226.91 | 1420108.25 | 1383862.5 | 617107 | 134.55 | 150 | 350 | 342.36
557 | 14 | 10 | 4 | 15.26 | 6.17 | 15.41 | 20.51 | 43.28 | 172 | 185 | 178 | 200.78 | 197.83 | 191.06 | 224.83 | 1502907.88 | 1351695.25 | 618200.44 | 131.19 | 150 | 350 | 337.73
560 | 18 | 10 | 4 | 15.41 | 6.51 | 15.54 | 21.01 | 40.37 | 172 | 185 | 178 | 194.79 | 197.83 | 188.11 | 226.91 | 1390579.75 | 1374451.13 | 610550.56 | 135.07 | 150 | 350 | 343.52
564 | 23 | 10 | 4 | 7.03 | 6.18 | 7.16 | 12.58 | 47.19 | 172 | 185 | 178 | 196.87 | 201.82 | 194.18 | 224.83 | 1641834.38 | 1583712 | 632725.56 | 150.18 | 150 | 350 | 337.73
566 | 20 | 10 | 4 | 15.01 | 6.35 | 15.21 | 20.39 | 44.33 | 172 | 185 | 178 | 195.83 | 197.92 | 196.01 | 229.95 | 1542293.88 | 1432311 | 625508.88 | 137.39 | 150 | 350 | 340.74
566 | 21 | 10 | 4 | 7.59 | 14.19 | 8.36 | 13.36 | 36.58 | 172 | 185 | 178 | 181.94 | 197.92 | 188.98 | 227.86 | 1244414 | 1381994.5 | 642439.5 | 129.07 | 150 | 350 | 337.27
567 | 22 | 10 | 4 | 8.39 | 15.18 | 9.02 | 14.31 | 37.31 | 172 | 185 | 178 | 190.89 | 197.83 | 185.94 | 224.83 | 1272179.75 | 1356197.63 | 602754.5 | 135 | 150 | 350 | 341.2
570 | 26 | 10 | 4 | 22.07 | 6.41 | 22.34 | 4 | 37.08 | 172 | 185 | 178 | 184.9 | 197.83 | 185.94 | 222.92 | 1248903.5 | 1349466.63 | 598344.63 | 135.32 | 150 | 350 | 341.67
592 | 11 | 11 | 4 | 9.05 | 16 | 9.24 | 14.44 | 25.35 | 172 | 185 | 178 | 187.85 | 198.87 | 182.12 | 220.92 | 862858.63 | 1336854.75 | 592402.44 | 135.4 | 150 | 350 | 341.2
595 | 12 | 11 | 4 | 21.14 | 7.53 | 23.25 | 6.04 | 39.44 | 172 | 185 | 178 | 188.8 | 197.92 | 186.02 | 228.91 | 1344612 | 1999027.88 | 564484.5 | 212.48 | 150 | 350 | 337.04
596 | 15 | 11 | 4 | 18.58 | 4.06 | 19.32 | 1.2 | 15.28 | 172 | 185 | 178 | 194.79 | 206.86 | 188.11 | 227.86 | 532388.38 | 1437600.25 | 596886.13 | 144.51 | 150 | 350 | 338.19
598 | 17 | 11 | 4 | 9.24 | 16.29 | 9.54 | 15.44 | 35.07 | 172 | 185 | 178 | 179.77 | 197.92 | 188.11 | 224.83 | 1177109 | 1358454.88 | 603087.63 | 135.15 | 150 | 350 | 340.28
600 | 19 | 11 | 4 | 17.18 | 2.08 | 17.4 | 23.23 | 22.07 | 172 | 185 | 178 | 190.89 | 198.87 | 180.99 | 220.92 | 750291.75 | 1332591 | 594376 | 134.52 | 150 | 350 | 341.67
602 | 19 | 11 | 4 | 8.23 | 15.19 | 8.47 | 14.01 | 44.39 | 172 | 185 | 178 | 194.79 | 197.92 | 192.97 | 230.82 | 1536161.88 | 1401573.38 | 625144.25 | 134.52 | 150 | 350 | 339.58
603 | 22 | 11 | 4 | 9.41 | 14.42 | 8.21 | 13.51 | 26.18 | 172 | 185 | 178 | 195.83 | 200.78 | 184.03 | 227 | 895599.88 | 1381455.13 | 587728.19 | 141.03 | 150 | 350 | 337.96
604 | 23 | 11 | 4 | 0.24 | 7.41 | 1.01 | 5.49 | 41.24 | 172 | 185 | 178 | 185.76 | 197.83 | 188.11 | 223.96 | 1400178.38 | 1384633.38 | 617726.19 | 134.49 | 150 | 350 | 338.43
607 | 24 | 11 | 4 | 17.11 | 23.45 | 17.48 | 22.57 | 43.29 | 172 | 185 | 178 | 185.76 | 207.81 | 195.05 | 232.9 | 1491809.88 | 1503229 | 646642.88 | 139.48 | 150 | 350 | 337.04
608 | 25 | 11 | 4 | 0.26 | 7.3 | 0.43 | 5.55 | 38.33 | 172 | 185 | 178 | 188.8 | 197.83 | 185.94 | 222.92 | 1306213.75 | 1351943.25 | 609074.94 | 133.18 | 150 | 350 | 337.73
614 | 27 | 11 | 4 | 8.51 | 8.13 | 9.13 | 7.5 | 39 | 172 | 185 | 178 | 202.86 | 198.87 | 187.07 | 227.86 | 1353540.88 | 1378650.13 | 621760.5 | 133.04 | 150 | 350 | 337.73
615 | 29 | 11 | 4 | 14.06 | 21.23 | 15.31 | 20.5 | 37.28 | 172 | 185 | 178 | 188.8 | 198.87 | 184.03 | 225.87 | 1267343 | 1381603.13 | 608725.13 | 136.18 | 150 | 350 | 343.75
620 | 2 | 12 | 4 | 10.12 | 16.13 | 10.24 | 15.19 | 42.19 | 172 | 185 | 178 | 198.87 | 198.96 | 188.98 | 226.91 | 1461980.13 | 1373689 | 627016.69 | 131.45 | 150 | 350 | 338.89
621 | 2 | 12 | 4 | 20.57 | 6.13 | 21.11 | 2.52 | 37.12 | 172 | 185 | 178 | 194.79 | 198.87 | 185.94 | 222.92 | 1270737 | 1362933.25 | 591123.25 | 138.34 | 150 | 350 | 340.51
621 | 3 | 12 | 4 | 9.53 | 16.12 | 10.16 | 15.12 | 10.46 | 172 | 185 | 178 | 185.76 | 196.96 | 179.08 | 214.93 | 362192.72 | 1358607.38 | 593235.13 | 137.41 | 150 | 350 | 343.52
622 | 3 | 12 | 4 | 19.35 | 3.48 | 20.49 | 2.12 | 13 | 172 | 185 | 178 | 190.89 | 198.78 | 179.95 | 219.88 | 440670.56 | 1336569.75 | 598374.75 | 134.02 | 150 | 350 | 337.96
623 | 6 | 12 | 4 | 17.53 | 0.33 | 18.11 | 23.57 | 41.55 | 172 | 185 | 178 | 188.8 | 198.87 | 188.11 | 224.83 | 1420408 | 1344085.38 | 622790.31 | 129.49 | 150 | 350 | 341.44
626 | 6 | 12 | 4 | 10.04 | 13.57 | 7.13 | 12.3 | 15.11 | 172 | 185 | 178 | 188.8 | 197.92 | 179.95 | 219.88 | 513144.56 | 1334073.13 | 592438.63 | 135.11 | 150 | 350 | 341.67
628 | 8 | 12 | 4 | 0.29 | 7.23 | 0.47 | 6 | 32.27 | 172 | 185 | 178 | 186.81 | 198.78 | 182.99 | 222.92 | 1093947.13 | 1350986.13 | 600438.25 | 135 | 150 | 350 | 340.05
629 | 9 | 12 | 4 | 9.05 | 17.4 | 9.46 | 14.51 | 26.58 | 172 | 185 | 178 | 184.9 | 198.87 | 182.03 | 221.87 | 902469.63 | 1355102.63 | 608806.88 | 133.55 | 150 | 350 | 337.73
630 | 11 | 12 | 4 | 0.47 | 9.5 | 1.04 | 9.11 | 55.41 | 172 | 185 | 178 | 200.78 | 213.72 | 190.02 | 233.85 | 1919905.38 | 2620254.5 | 603768.44 | 260.39 | 150 | 350 | 340.05
631 | 15 | 12 | 4 | 13.54 | 23.29 | 16.41 | 21.59 | 11.23 | 172 | 185 | 178 | 186.81 | 194.88 | 179.95 | 219.88 | 381124.31 | 1307614.13 | 584582.69 | 134.21 | 150 | 350 | 340.74
632 | 16 | 12 | 4 | 0.35 | 6.31 | 0.52 | 6.21 | 29.26 | 172 | 185 | 178 | 189.84 | 194.88 | 179.95 | 214.93 | 988267.56 | 1307266.63 | 596108.81 | 131.58 | 150 | 350 | 341.2
632 | 16 | 12 | 4 | 9.06 | 16.38 | 10.02 | 15.1 | 31.12 | 172 | 185 | 178 | 190.89 | 195.83 | 184.03 | 221.87 | 1050413.63 | 1357389.75 | 621183.63 | 131.11 | 150 | 350 | 342.82
633 | 10 | 12 | 4 | 23.33 | 23.3 | 7.22 | 13.16 | 14 | 172 | 185 | 178 | 188.8 | 198.87 | 179.95 | 213.89 | 472648.41 | 1316198.13 | 578845.5 | 136.43 | 150 | 350 | 337.73
633 | 2 | 2 | 5 | 2.53 | 8.59 | 3.08 | 8.28 | 0 | 172 | 185 | 178 | 191.75 | 198.87 | 5.12 | 215.8 | 0 | 1305722.13 | 583693.44 | 134.22 | 150 | 350 | 337.96
636 | 16 | 12 | 4 | 18.05 | 0.12 | 18.19 | 23.5 | 17.48 | 172 | 185 | 178 | 186.89 | 194.88 | 180.99 | 214.93 | 595563.81 | 1300143 | 580075.75 | 134.48 | 150 | 350 | 339.58
637 | 17 | 12 | 4 | 1.09 | 9.59 | 1.2 | 6.45 | 41.04 | 172 | 185 | 178 | 189.84 | 196.96 | 190.02 | 224.83 | 1386989.38 | 1391999.63 | 621983.75 | 134.28 | 150 | 350 | 341.44
638 | 21 | 12 | 4 | 0.18 | 6.08 | 0.34 | 5.51 | 27.23 | 172 | 185 | 178 | 177.86 | 194.88 | 182.99 | 220.92 | 903820.75 | 1334078.88 | 599630.94 | 133.49 | 150 | 350 | 344.91
639 | 21 | 12 | 4 | 12.1 | 23.16 | 12.26 | 18.05 | 40.14 | 172 | 185 | 178 | 194.79 | 194.88 | 194.1 | 234.9 | 1385297.88 | 1411513.75 | 635769.25 | 133.21 | 150 | 350 | 337.73
640 | 22 | 12 | 4 | 10.57 | 17.25 | 11.11 | 16.47 | 40.04 | 172 | 185 | 178 | 189.84 | 194.88 | 190.02 | 232.99 | 1360215.38 | 1408499 | 639500.13 | 132.15 | 150 | 350 | 343.98
642 | 20 | 12 | 4 | 14.38 | 22.14 | 15.32 | 20.54 | 38.4 | 172 | 185 | 178 | 188.8 | 194.88 | 191.06 | 223.96 | 1309525.25 | 1383002.75 | 626360 | 132.48 | 150 | 350 | 337.73
643 | 22 | 12 | 4 | 0.06 | 6.15 | 0.22 | 6.01 | 10.07 | 172 | 185 | 178 | 178.91 | 194.88 | 179.08 | 218.84 | 333562.38 | 1564577.75 | 615652.31 | 152.48 | 150 | 350 | 338.43
645 | 23 | 12 | 4 | 6.05 | 14.19 | 6.21 | 12.1 | 20.54 | 172 | 185 | 178 | 195.92 | 205.9 | 185.94 | 223.78 | 725919.25 | 1497365 | 567147.88 | 158.41 | 150 | 350 | 338.19
646 | 24 | 12 | 4 | 9.18 | 7.43 | 9.38 | 14.38 | 11.53 | 172 | 185 | 178 | 195.92 | 200.78 | 182.03 | 222.92 | 408905.81 | 1419172.38 | 563797.56 | 151.03 | 150 | 350 | 338.19
648 | 28 | 12 | 4 | 8.34 | 15.45 | 9.28 | 14.47 | 28.12 | 172 | 185 | 178 | 186.89 | 194.97 | 182.03 | 218.84 | 944631.13 | 1329008.13 | 603957.38 | 132.03 | 150 | 350 | 339.12
650 | 27 | 12 | 4 | 9.24 | 15.53 | 9.44 | 14.56 | 0 | 172 | 185 | 178 | 178.91 | 194.88 | 172.05 | 213.89 | 0 | 1304904.25 | 587838.81 | 133.19 | 150 | 350 | 340.28
652 | 3 | 1 | 5 | 8.52 | 15.41 | 9.09 | 14.13 | 0 | 172 | 185 | 178 | 180.82 | 195.92 | 169.01 | 209.81 | 0 | 1285682.38 | 575549.81 | 134.03 | 150 | 350 | 341.44
653 | 29 | 12 | 4 | 8.44 | 7.28 | 8.59 | 14.32 | 27.52 | 172 | 185 | 178 | 187.93 | 194.88 | 182.99 | 222.92 | 936744.94 | 1339471.25 | 603274.88 | 133.22 | 150 | 350 | 342.82
654 | 30 | 12 | 4 | 8.55 | 7.41 | 9.13 | 14.35 | 38.29 | 172 | 185 | 178 | 191.75 | 194.88 | 186.98 | 224.83 | 1300376.5 | 1589768 | 471764.56 | 202.19 | 150 | 350 | 342.82
655 | 4 | 1 | 5 | 15.58 | 7.28 | 16.17 | 22.44 | 43.1 | 172 | 185 | 178 | 206.77 | 198.78 | 191.06 | 234.9 | 1512570.38 | 1412781.88 | 644517.25 | 131.52 | 150 | 350 | 49.07
656 | 5 | 1 | 5 | 16.46 | 7.22 | 17.17 | 22.39 | 23.05 | 172 | 185 | 178 | 184.9 | 198.87 | 180.99 | 222.92 | 773271.94 | 1348758.38 | 611404.5 | 132.36 | 150 | 350 | 337.73
657 | 4 | 1 | 5 | 21.56 | 13.46 | 7.17 | 12.47 | 29.35 | 172 | 185 | 178 | 185.76 | 197.92 | 182.03 | 219.88 | 992588.19 | 1342559.13 | 594798.44 | 135.43 | 150 | 350 | 337.96
658 | 5 | 1 | 5 | 8.02 | 14.21 | 8.22 | 13.48 | 37.18 | 172 | 185 | 178 | 197.74 | 198.87 | 186.98 | 232.9 | 1284737.88 | 1395960.5 | 619784.19 | 135.14 | 150 | 350 | 340.74
659 | 10 | 1 | 5 | 9.57 | 17.4 | 10.38 | 16.17 | 19.03 | 172 | 185 | 178 | 192.8 | 197.92 | 180.99 | 219.88 | 648680.81 | 1334657.88 | 588214.19 | 136.14 | 150 | 350 | 340.51
660 | 11 | 1 | 5 | 2.12 | 15.47 | 8.04 | 13.47 | 0 | 172 | 185 | 178 | 187.85 | 197.83 | 176.04 | 215.8 | 0 | 1305308 | 578209.5 | 135.45 | 150 | 350 | 339.58
662 | 11 | 1 | 5 | 17.01 | 23.15 | 17.12 | 22.04 | 30.06 | 172 | 185 | 178 | 184.9 | 198.87 | 182.99 | 224.83 | 1009264.19 | 1343774.75 | 600525 | 134.26 | 150 | 350 | 340.51
663 | 12 | 1 | 5 | 17.45 | 0.18 | 18 | 22.45 | 17.51 | 172 | 185 | 178 | 187.85 | 198.87 | 198.78 | 222.83 | 601263.81 | 1349221.13 | 611614.25 | 132.36 | 150 | 350 | 11.57
664 | 13 | 1 | 5 | 10.22 | 18.19 | 11.11 | 16.4 | 12.26 | 172 | 185 | 178 | 194.79 | 198.87 | 180.99 | 220.92 | 424704.97 | 1310479.25 | 595401.75 | 132.06 | 150 | 350 | 337.04
665 | 12 | 1 | 5 | 0.5 | 8.27 | 1.16 | 6.33 | 35.1 | 172 | 185 | 178 | 192.8 | 198.78 | 185.07 | 227.78 | 1199630.25 | 1366637.13 | 610242.06 | 134.37 | 150 | 350 | 342.59
667 | 13 | 1 | 5 | 1.29 | 8.13 | 1.44 | 7.17 | 37.55 | 172 | 185 | 178 | 193.84 | 198.78 | 186.98 | 228.82 | 1296893.38 | 1366984.5 | 615296.81 | 133.3 | 150 | 350 | 340.28
668 | 13 | 1 | 5 | 20.32 | 8.1 | 20.52 | 2.22 | 10.21 | 172 | 185 | 178 | 188.8 | 198.87 | 179.08 | 222.83 | 349918.5 | 1349464.13 | 589586 | 137.33 | 150 | 350 | 340.28
668 | 14 | 1 | 5 | 9.27 | 15.33 | 9.43 | 15.09 | 15.06 | 172 | 185 | 178 | 188.8 | 197.83 | 180.99 | 222.92 | 510269.41 | 1346320 | 597037.69 | 135.3 | 150 | 350 | 340.74
670 | 17 | 1 | 5 | 9.33 | 16.35 | 9.51 | 15.11 | 0 | 172 | 185 | 178 | 187.93 | 198.87 | 176.04 | 220.92 | 0 | 1335465.13 | 597835.63 | 134.03 | 150 | 350 | 337.96
672 | 18 | 1 | 5 | 21.43 | 6.33 | 23.2 | 5.02 | 38.38 | 172 | 185 | 178 | 197.74 | 198.78 | 188.11 | 228.91 | 1332015.75 | 1376483.63 | 605003.44 | 136.51 | 150 | 350 | 338.19
673 | 14 | 1 | 5 | 15.59 | 21.48 | 16.18 | 21.33 | 32.58 | 172 | 185 | 178 | 188.8 | 198.87 | 184.03 | 224.83 | 1114175.38 | 1369839.38 | 593260.88 | 138.54 | 150 | 350 | 339.12
674 | 27 | 12 | 4 | 16.37 | 22.36 | 16.55 | 22.08 | 12.02 | 172 | 185 | 178 | 188.8 | 194.88 | 179.08 | 218.84 | 404076.63 | 1322372.63 | 598539.19 | 132.56 | 150 | 350 | 343.98
674 | 15 | 1 | 5 | 8.53 | 7.31 | 9.13 | 14.17 | 3.53 | 172 | 185 | 178 | 186.89 | 198.87 | 178.04 | 219.88 | 130822.87 | 1326077.75 | 587626.81 | 135.4 | 150 | 350 | 338.89
675 | 17 | 1 | 5 | 17.39 | 0.33 | 17.56 | 22.5 | 22 | 172 | 185 | 178 | 185.76 | 198.87 | 179.95 | 217.97 | 739105.75 | 1327594 | 594356.38 | 134.02 | 150 | 350 | 338.89
677 | 19 | 1 | 5 | 21.25 | 6.43 | 23.21 | 4.55 | 25.49 | 172 | 185 | 178 | 186.81 | 198.78 | 182.03 | 224.83 | 870569 | 1343007.88 | 596715.56 | 135.04 | 150 | 350 | 343.06
679 | 21 | 1 | 5 | 17.14 | 23.5 | 17.48 | 22.42 | 34.56 | 172 | 185 | 178 | 182.81 | 198.96 | 185.07 | 227.86 | 1171826 | 1366046.63 | 618213.88 | 132.58 | 150 | 350 | 337.73
680 | 24 | 1 | 5 | 9.11 | 15.38 | 9.37 | 14.44 | 0 | 172 | 185 | 178 | 186.89 | 198.96 | 175 | 213.89 | 0 | 1301576.63 | 581407 | 134.32 | 150 | 350 | 337.96
681 | 19 | 1 | 5 | 9.02 | 15.48 | 9.19 | 14.21 | 2.35 | 172 | 185 | 178 | 188.8 | 198.87 | 178.04 | 219.88 | 87292.25 | 1320720.38 | 589256.63 | 134.48 | 150 | 350 | 338.89
682 | 20 | 1 | 5 | 8.34 | 15.48 | 8.52 | 13.58 | 39.36 | 172 | 185 | 178 | 196.87 | 198.96 | 188.11 | 226.91 | 1362568.5 | 1368057.75 | 624303.81 | 131.48 | 150 | 350 | 338.89
683 | 21 | 1 | 5 | 8.17 | 14.21 | 8.32 | 13.46 | 10.19 | 172 | 185 | 178 | 180.82 | 197.83 | 179.95 | 214.93 | 343804.13 | 1305674.13 | 578243.69 | 135.48 | 150 | 350 | 340.51
684 | 22 | 1 | 5 | 8.47 | 7.51 | 9.09 | 14.17 | 38.06 | 172 | 185 | 178 | 196.87 | 198.78 | 186.98 | 228.91 | 1308163.25 | 1382440.63 | 619003.25 | 134 | 150 | 350 | 341.67
685 | 25 | 1 | 5 | 0.25 | 6.27 | 0.42 | 5.43 | 16.52 | 172 | 185 | 178 | 185.76 | 198.78 | 180.99 | 221.87 | 567899 | 1339624.63 | 593936.88 | 135.33 | 150 | 350 | 340.51
686 | 25 | 1 | 5 | 23.22 | 6.37 | 23.37 | 5.11 | 0 | 172 | 185 | 178 | 185.76 | 198.96 | 13.11 | 225.87 | 0 | 1335645.75 | 591168.13 | 135.56 | 150 | 350 | 343.98
687 | 26 | 1 | 5 | 19.41 | 3.47 | 20.57 | 2.11 | 0 | 172 | 185 | 178 | 180.82 | 198.87 | 16.06 | 218.84 | 0 | 1320776.75 | 593829.94 | 133.45 | 150 | 350 | 338.43
689 | 24 | 1 | 5 | 17.01 | 23.49 | 17.35 | 22.48 | 32 | 172 | 185 | 178 | 199.91 | 198.78 | 182.03 | 219.88 | 1102582.13 | 1358535.13 | 602989.44 | 135.18 | 150 | 350 | 338.89
690 | 25 | 1 | 5 | 11.18 | 17.49 | 12.05 | 17.33 | 0 | 172 | 185 | 178 | 188.8 | 198.87 | 16.06 | 222.92 | 0 | 1352799.25 | 622024.25 | 130.49 | 150 | 350 | 339.12
691 | 26 | 1 | 5 | 10.17 | 16.38 | 10.45 | 16.08 | 0 | 172 | 185 | 178 | 182.81 | 198.87 | 17.1 | 227.86 | 0 | 1394163.25 | 617478.31 | 135.47 | 150 | 350 | 341.2
692 | 27 | 1 | 5 | 9.19 | 15.35 | 9.37 | 15.03 | 0 | 172 | 185 | 178 | 187.93 | 197.92 | 19.1 | 226.91 | 0 | 1370707.13 | 607358.56 | 135.41 | 150 | 350 | 340.05
693 | 31 | 1 | 5 | 8.54 | 18.32 | 9.08 | 17.18 | 0 | 172 | 185 | 178 | 189.84 | 197.92 | 26.04 | 218.84 | 0 | 1341514.63 | 586582.69 | 137.22 | 150 | 350 | 342.59
693 | 31 | 1 | 5 | 19.45 | 6.23 | 21.29 | 3.02 | 0 | 172 | 185 | 178 | 194.79 | 197.83 | 9.03 | 218.84 | 0 | 1335798 | 600448.63 | 133.48 | 150 | 350 | 337.96
694 | 1 | 2 | 5 | 8.54 | 15.2 | 9.14 | 14.41 | 0 | 172 | 185 | 178 | 189.84 | 198.87 | 11.98 | 223.96 | 0 | 1374583 | 601042 | 137.22 | 150 | 350 | 338.19
696 | 2 | 2 | 5 | 10.42 | 16.53 | 10.57 | 16.14 | 0 | 172 | 185 | 178 | 201.82 | 197.83 | 5.99 | 227.78 | 0 | 1395791.75 | 624981.38 | 134 | 150 | 350 | 340.28
697 | 27 | 1 | 5 | 23.04 | 6.38 | 23.22 | 4.59 | 0 | 172 | 185 | 178 | 171.87 | 197.83 | 17.97 | 218.84 | 0 | 1339073.25 | 602417.38 | 133.37 | 150 | 350 | 338.43
700 | 2 | 2 | 5 | 19.38 | 4.53 | 20.39 | 2.17 | 0 | 172 | 185 | 178 | 183.85 | 197.92 | 15.02 | 217.88 | 0 | 1345337.5 | 601895.81 | 134.11 | 150 | 350 | 339.35
701 | 3 | 2 | 5 | 9.33 | 16.24 | 9.49 | 15.5 | 0 | 172 | 185 | 178 | 188.8 | 198.78 | 19.1 | 218.84 | 0 | 1325954.25 | 584035 | 136.22 | 150 | 350 | 339.12
702 | 3 | 2 | 5 | 19.39 | 4.48 | 21.05 | 2.36 | 0 | 172 | 185 | 178 | 184.9 | 198.78 | 17.1 | 213.89 | 0 | 1343974.5 | 592102.75 | 136.19 | 150 | 350 | 337.96