## Foglio1
CALCOLO PRE-STRESS DI COLLARAGGIO DIPOLI LHC
Regola | pre-stress da sommare allo stress nominale=(Shim-utilizzato - Shim-calcolato)x160N/mm2 / 2
| stress nominali |  | 75 | N/mm2 | strato esterno
|  |  | 70 | N/mm3 | strato interno
Collared coils N. |  | M013
shim utilizzato
shim calcolato
Inserimento dati
| s.e. |  |  | s.e. |  | s.e. |  |  | s.e.
| 0.8 | s.i. | s.i. | 0.8 |  | 0.8 | s.i. | s.i. | 0.8
Polo superiore | 0.69 | 0.1 | 0.1 | 0.69 |  | 0.68 | 0.1 | 0.1 | 0.68
|  | 0.06 | 0.06 |  |  |  | 0.05 | 0.05
|  | s.i. | s.i. |  |  |  | s.i. | s.i.
| s.e. | 0.1 | 0.1 | s.e. |  | s.e. | 0.1 | 0.1 | s.e.
Polo inferiore | 0.8 | 0.03 | 0.03 | 0.8 |  | 0.8 | 0.04 | 0.04 | 0.8
| 0.66 |  |  | 0.66 |  | 0.66 |  |  | 0.66
|  | Dipolo 1 |  |  |  |  | Dipolo 2
Somme e differenze
somme | 1.6 | 0.2 | 0.2 | 1.6 |  | 1.6 | 0.2 | 0.2 | 1.6
| 1.35 | 0.09 | 0.09 | 1.35 |  | 1.34 | 0.09 | 0.09 | 1.34
differenze | 0.25 | 0.11 | 0.11 | 0.25 |  | 0.26 | 0.11 | 0.11 | 0.26
Stress
s. aggiuntivo | 20 | 8.8 | 8.8 | 20 |  | 20.8 | 8.8 | 8.8 | 20.8
s. nominale | 75 | 70 | 70 | 75 |  | 75 | 70 | 70 | 75
Pre-stress | 95 | 78.8 | 78.8 | 95 |  | 95.8 | 78.8 | 78.8 | 95.8
Accettabilità min | 60 | 55 | 55 | 60 |  | 60 | 55 | 55 | 60
Accettabilità max | 90 | 85 | 85 | 90 |  | 90 | 85 | 85 | 90
VALORI CALCOLATI CON GLI SHIM UTILIZZATI PER IL RI-COLLARAGGIO
(0.8 mm STRATO ESTERNO e 0.1 STRATO INTERNO)
RIUNIONE CON CERN DEL 02.07.2002