## entéte
Le : | 2002-04-04
RAPPORT DE MESURES APRES COLLARING
|  |  | Aimant de série N° | HCMBA-A00101000014
1/ LONGUEUR TOTALE DE L'AIMANT:
| Longueur de l'aimant = 14608,38 |  |  | mm (Théorique = 14607 +- 2 mm)
(à l'extérieur des plaques d'extrémité)
2/ ALLONGEMENT DE L'AIMANT:
| Allongement = | 7.7825 | mm
Voir page allongement
3/ DESCRIPTION D' UNE SECTION ET POSITION DES COTES
Voir Annexe 1, Fig 1
4/ RELEVE GLOBALE DES COTES MESUREES ET POSITION DES SECTIONS
Voire page relevé globale
5/ COURBES DE TENDANCE DES DEFORMATIONS
Pages: 3 , 4 , 5 et 6

## Annexe 1
Fig 1 |  | Aimant S/N : | HCMBA-A00101000014
Relevé de mesure fait sur 4 colliers partie active assemblés, pour calculer le DELTA :
| Point de mesure N° | Valeurs mesurées
| 1 | 95
| 2 | 183.96
| 3 | 186.23
| 4 | 184
| 5 | 115.08
| 6 | 184
| 7 | 186.25
| 8 | 183.98
| 9 | 95.03
D1
D2
UPPER
UPPER
LOWER
LOWER
1
1
2
2
3
3
4
4
5
5
6
6
7
7
8
8
9
9
10
10

## allongement
|  |  |  | Aimant S/N : | HCMBA-A00101000014
Mesures effectuées par rapport à la table support de la presse ,
(Longueur de la table :Lg coté D1=14702,39 , Lg coté D2=14702,58 => Moyenne = 14702,48)
Coté connections
Pôle JP 57 | [5 empty] | Pôle JP 59
Pôle JP 58 | [5 empty] | Pôle JP 60
|  | Pôles SupD1 & Inf D1 avant Collaring |  |  |  |  | Pôles Sup D2 & Inf D2 avant Collaring
| 1 | 90 | 3 | 90.65 |  | 5 | 91.59 | 7 | 91.08
| 2 | 90.08 | 4 | 90.3 |  | 6 | 90.05 | 8 | 90.65
|  | Pôles Sup D1 & inf D2 aprés Collaring |  |  |  |  | Pôles Sup D2 & Inf D2 aprés Collaring
| 1 | 84.51 | 3 | 84.86 |  | 5 | 86.33 | 7 | 86.11
| 2 | 84.47 | 4 | 84.26 |  | 6 | 85.87 | 8 | 85.69
|  |  |  | Allongement moyen : | 5.2875
Coté non connections
Pôle JP 59 | [5 empty] | Pôle JP 57
Pôle JP 60 | [5 empty] | Pôle JP 58
|  | Pôles Sup D2 & Inf D2 avant Collaring |  |  |  |  | PôlesSup D1 & Inf D1 avant Collaring
| 9 | 104.82 | 11 | 104.93 |  | 13 | 105.32 | 15 | 106.04
| 10 | 105.37 | 12 | 105.16 |  | 14 | 106.28 | 16 | 106.5
|  | Pôles Sup D2 & Inf D2 après Collaring |  |  |  |  | Pôles Sup D1 & Inf D1 après collaring
| 9 | 102 | 11 | 102.72 |  | 13 | 103.11 | 15 | 103.51
| 10 | 102.47 | 12 | 102.69 |  | 14 | 104.03 | 16 | 103.93
|  |  |  | Allongement moyen : | 2.495
|  |  |  | Allongement moyen de l'aimant : | 7.7825 | mm
1
2
3
4
6
7
8
5
9
10
11
12
14
15
16
13
D1
D2
D2
D1

## Relevé globale
[5 empty] | Magnet S/N : | HCMBA-A00101000014
| Mesures ALSTOM | [7 empty] | Date :
[5 empty] | Opérateurs : |  |  | N° de Cde. :
SECTION |  | Distance / bord | Cote N°1 | Cote N°2 | Cote N°3 | Cote N°4 | Cote N°5 | Cote N°6 | Cote N°7 | Cote N°8 | Cote N°9 | Cote N°10
N° |  | coté connection | 95 mm | 184 mm | 186 mm | 184 mm | 115 mm | 184 mm | 186 mm | 184 mm | 95 mm | 397 mm
1 | 20 mm | 20 | 95.01 | 184.10875 | 186.3977 | 184.17675 | 115.135 | 184.15325 | 186.3923 | 184.08125 | 95 | 396.81
2 | 40 mm | 60 | 94.99 | 184.07375 | 186.3669 | 184.16975 | 115.205 | 184.18025 | 186.3931 | 184.09625 | 95.02 | 396.82
3 | 40 mm | 100 | 95.01 | 184.0775 | 186.3838 | 184.1695 | 115.23 | 184.2005 | 186.3962 | 184.0925 | 95.07 | 396.78
4 | 40 mm | 140 | 95.11 | 184.21125 | 186.4923 | 184.29325 | 115.335 | 184.31675 | 186.5077 | 184.19875 | 95.12 | 396.78
8 | 50 mm | 330 | 95.18 | 184.30625 | 186.6515 | 184.42625 | 115.445 | 184.46375 | 186.6685 | 184.32375 | 95.23 | 396.81
9 | 50 mm | 380 | 95.19 | 184.28625 | 186.6315 | 184.41625 | 115.425 | 184.45375 | 186.6385 | 184.28375 | 95.24 | 396.81
10 | 50 mm | 430 | 95.23 | 184.31875 | 186.6477 | 184.42675 | 115.415 | 184.44325 | 186.6723 | 184.32125 | 95.22 | 396.8
11 | 50 mm | 480 | 95.23 | 184.32625 | 186.6431 | 184.40025 | 115.435 | 184.41975 | 186.6069 | 184.26375 | 95.2 | 396.78
12 | 500 mm | 980 | 95.27 | 184.35625 | 186.6647 | 184.43425 | 115.485 | 184.42575 | 186.6053 | 184.28375 | 95.16 | 396.75
13 | 500 mm | 1480 | 95.22 | 184.29375 | 186.5985 | 184.39375 | 115.435 | 184.39625 | 186.5815 | 184.24625 | 95.17 | 396.75
14 | 500mm | 1980 | 95.17 | 184.29125 | 186.6023 | 184.41325 | 115.445 | 184.41675 | 186.5977 | 184.27875 | 95.18 | 396.74
15 | 500 mm | 2480 | 95.19 | 184.27125 | 186.6123 | 184.39325 | 115.445 | 184.40675 | 186.6277 | 184.25875 | 95.2 | 396.76
16 | 500 mm | 2980 | 95.16 | 184.265 | 186.5792 | 184.413 | 115.43 | 184.407 | 186.6308 | 184.285 | 95.2 | 396.74
17 | 500 mm | 3480 | 95.22 | 184.27375 | 186.5785 | 184.38375 | 115.425 | 184.36625 | 186.5415 | 184.22625 | 95.17 | 396.76
18 | 500mm | 3980 | 95.21 | 184.31625 | 186.6331 | 184.42025 | 115.475 | 184.42975 | 186.6269 | 184.29375 | 95.18 | 396.75
19 | 500 mm | 4480 | 95.18 | 184.25125 | 186.5723 | 184.36325 | 115.415 | 184.37675 | 186.5677 | 184.24875 | 95.19 | 396.74
20 | 500 mm | 4980 | 95.23 | 184.32125 | 186.6339 | 184.42725 | 115.455 | 184.42275 | 186.6161 | 184.28875 | 95.16 | 396.74
SECTION |  | Distance / bord | Cote N°1 | Cote N°2 | Cote N° 3 | Cote N°4 | Cote N°5 | Cote N°6 | Cote N°7 | Cote N°8 | Cote N°9 | Cote N°10
N° |  | coté connection | 95 mm | 184 mm | 186 mm | 184 mm | 115 mm | 184 mm | 186 mm | 184 mm | 95 mm | 397 mm
21 | 500 mm | 5480 | 95.2 | 184.29125 | 186.6023 | 184.38325 | 115.445 | 184.39675 | 186.5977 | 184.26875 | 95.21 | 396.75
22 | 500mm | 5980 | 95.22 | 184.30625 | 186.5931 | 184.42025 | 115.465 | 184.40975 | 186.5869 | 184.27375 | 95.19 | 396.75
23 | 500 mm | 6480 | 95.21 | 184.28875 | 186.5977 | 184.40675 | 115.465 | 184.40325 | 186.5823 | 184.26125 | 95.2 | 396.75
24 | 500 mm | 6980 | 95.2 | 184.2875 | 186.6154 | 184.4435 | 115.47 | 184.4265 | 186.6346 | 184.2625 | 95.18 | 396.76
25 | 500 mm | 7480 | 95.18 | 184.265 | 186.5692 | 184.383 | 115.45 | 184.397 | 186.5808 | 184.255 | 95.22 | 396.78
26 | 500mm | 7980 | 95.18 | 184.2725 | 186.5746 | 184.3865 | 115.44 | 184.4035 | 186.5954 | 184.2675 | 95.2 | 396.76
27 | 500 mm | 8480 | 95.19 | 184.2825 | 186.5946 | 184.3765 | 115.46 | 184.3935 | 186.5754 | 184.2775 | 95.21 | 396.73
28 | 500 mm | 8980 | 95.17 | 184.26125 | 186.5723 | 184.37325 | 115.435 | 184.38675 | 186.5777 | 184.25875 | 95.18 | 396.75
29 | 500 mm | 9480 | 95.18 | 184.26 | 186.56 | 184.35 | 115.42 | 184.37 | 186.55 | 184.24 | 95.18 | 396.77
30 | 500mm | 9980 | 95.14 | 184.26 | 186.5584 | 184.376 | 115.46 | 184.434 | 186.6116 | 184.31 | 95.22 | 396.75
31 | 500 mm | 10480 | 95.19 | 184.27 | 186.56 | 184.37 | 115.44 | 184.38 | 186.55 | 184.22 | 95.19 | 396.75
32 | 500 mm | 10980 | 95.21 | 184.305 | 186.6208 | 184.387 | 115.44 | 184.373 | 186.5392 | 184.225 | 95.17 | 396.74
33 | 500 mm | 11480 | 95.16 | 184.24625 | 186.5715 | 184.35625 | 115.425 | 184.39375 | 186.5785 | 184.26375 | 95.21 | 396.74
34 | 500mm | 11980 | 95.17 | 184.265 | 186.5592 | 184.373 | 115.43 | 184.397 | 186.5808 | 184.265 | 95.21 | 396.75
35 | 500 mm | 12480 | 95.18 | 184.265 | 186.5692 | 184.373 | 115.45 | 184.397 | 186.5808 | 184.265 | 95.22 | 396.75
36 | 500 mm | 12980 | 95.19 | 184.32125 | 186.6023 | 184.42325 | 115.465 | 184.43675 | 186.6177 | 184.29875 | 95.2 | 396.75
37 | 500 mm | 13480 | 95.18 | 184.28875 | 186.5877 | 184.39675 | 115.435 | 184.40325 | 186.5823 | 184.25125 | 95.17 | 396.73
38 | 500mm | 13980 | 95.2 | 184.28625 | 186.5831 | 184.39025 | 115.435 | 184.38975 | 186.5669 | 184.24375 | 95.17 | 396.76
39 | 180 mm | 14380 | 95.24 | 184.3425 | 186.6262 | 184.4205 | 115.46 | 184.3995 | 186.6138 | 184.2675 | 95.18 | 396.76
40 | 40 mm | 14420 | 95.09 | 184.19 | 186.48 | 184.26 | 115.33 | 184.27 | 186.48 | 184.15 | 95.09 | 396.78
41 | 40mm | 14460 | 95.05 | 184.15125 | 186.4123 | 184.22325 | 115.275 | 184.23675 | 186.4377 | 184.12875 | 95.06 | 396.8
42 | 40 mm | 14500 | 95 | 184.0775 | 186.3354 | 184.1135 | 115.18 | 184.1365 | 186.3346 | 184.0325 | 94.98 | 396.82
43 | 40 mm | 14540 | 94.97 | 184.04 | 186.34 | 184.07 | 115.1 | 184.09 | 186.31 | 183.99 | 94.97 | 396.72

## Courbes cotes 1 & 2 & 3
5/ COURBES DE TENDANCE DES DEFORMATIONS

## Courbes cotes 4 & 5 & 6
5/ COURBES DE TENDANCE DES DEFORMATIONS

## Courbes cotes 7 & 8 & 9
5/ COURBES DE TENDANCE DES DEFORMATIONS

## Courbe cote 10
5/ COURBES DE TENDANCE DES DEFORMATIONS