## Sommaire
Jour | vit-esse | I(A) | NB mesures | Posi-tion | N° fich. Originel | N° fich. Epuré | N° run | NOM Fich.res | NOM Fich.raw | Observation | Nombre de fichiers | 6
26/02/20 | 80 | ±12.5 | 5 | 1 |  | HCMQAP022_pos1ap2 | 1454 | THCMQAP022_pos1ap2.xls
26/02/20 | 80 | ±12.5 | 5 | 2 |  | HCMQAP022_pos2ap2 | 1454 | THCMQAP022_pos2ap2.xls
26/02/20 | 80 | ±12.5 | 5 | 3 |  | HCMQAP022_pos3ap2 | 1454 | THCMQAP022_pos3ap2.xls
26/02/20 | 80 | ±12.5 | 5 | 4 |  | HCMQAP022_pos4ap2 | 1454 | THCMQAP022_pos4ap2.xls
26/02/20 | 80 | ±12.5 | 5 | 5 |  | HCMQAP022_pos5ap2 | 1454 | THCMQAP022_pos5ap2.xls
Sommaire : Valeurs intégrales calculées avec les fichiers: HCMQAP022_pos1ap2+HCMQAP022_pos2ap2+HCMQAP022_pos3ap2+HCMQAP022_pos4ap2+HCMQAP022_pos5ap2

## HCMQAP022_pos1ap2
Bench Number | 91 | Valeurs dipôlaires en Teslas (signal absolu mesuré par la bobine externe corrigé de la dérive de l'électronique)
Magnet Name | hcmqap022 | (b1,sb1, a1,sa1) créé par le décentrement de la taupe (=[Babs(+I)-Babs(-I)]/2) | [6 empty] | 1.1613306e-05 | 2.418101e-07 | 0.00015855664 | 9.462719e-08
Magnet Type | 2 | (b1,sb1, a1,sa1) issu des champs constants/externes (=[Babs(+I)+Babs(-I)]/2) | [6 empty] | -3.1555562e-05 | 9.08674e-08 | 1.287916e-05 | 6.87874e-08
Aperture Number | 2 | Valeurs quadripolaires: b2 (T), a2 (T), sc2 (T), q Y_top codeur (mrad) | [6 empty] | -0.002251231 | -2.181593e-05 | 4.67874e-08 | 4.8451801
GMT Time | 2003-02-26 14:05 |  | Les multipôles exprimés en unité sont rapportés au champ quadripôlaire local (C2= -2.251 mT)
Run Number | 1454 |  | Valeurs mesurées (unité) |  |  | Multipôle |  |  | Valeurs spécifiées (bn, an)
Run Type | manual | bn (normal) | sbn | an (skew) | san |  | Average |  | Uncertainty |  | Standard Deviation
Coil Name | taupe_quadrupole#4 | 0.126075657 | 0.01133188 | 1.4548896 | 0.02956882 | 3 | 0 | 0 | 2 | 2 | 1 | 1
Rref | 0.017 | -0.26514682 | 0.0140853 | -0.4891129 | 0.02741606 | 4 | 0 | 0 | 0.5 | 0.5 | 0.7 | 0.7
Meas Type | cmp | 0.04972345 | 0.01574944 | -3.0210172 | 0.008800422 | 5 | 0 | 0 | 0.5 | 0.5 | 0.6 | 0.6
Shaft Pos | 1 | 4.3375794 | 0.009215419 | 0.43631983 | 0.02040266 | 6 | 3.925 | 0 | 1 | 0.3 | 0.5 | 0.5
Coil length | 0.7499 | 0.0631060337 | 0.01140537 | -0.16348671 | 0.004991739 | 7 | 0 | 0 | 0.15 | 0.15 | 0.15 | 0.15
Température (bobine) | 20.788575 | 0.25644158 | 0.00391508 | 0.0290138781 | 0.006471744 | 8 | 0 | 0 | 0.1 | 0.1 | 0.1 | 0.1
Spec Curv (I spécifié) | 12.5 | -0.007054503 | 0.004290587 | 0.56371173 | 0.003563633 | 9 | 0 | 0 | 0.1 | 0.1 | 0.1 | 0.1
Angle(horiz./X_top codeur) | 0 | -0.48228421 | 0.001869378 | -0.000738981 | 0.003500591 | 10 | -0.26 | 0 | 0.2 | 0.1 | 0.3 | 0.3
Mid Current (I réel moyen) | 12.505 | 0.000817265 | 0.003668201 | -0.13834712 | 0.00262493 | 11 | 0 | 0 | 0 | 0 | 0.05 | 0.05
Inclinaison RefMag (niv max) | -0.338 | 0.24143629 | 0.00465016 | -0.026228709 | 0.003653814 | 12 | 0 | 0 | 0 | 0 | 0.05 | 0.05
Incli. Cryostat(ecart niv max) | 73.751 | 0.010884906 | 0.003193137 | 0.23066957 | 0.003116342 | 13 | 0 | 0 | 0 | 0 | 0.05 | 0.05
Incli. carriage (niv min) | -0.447 | -0.19336453 | 0.002891052 | -0.00224664474 | 0.002375672 | 14 | 0 | 0 | 0 | 0 | 0.05 | 0.05
Dx moyen(mm) | 0.0993204 | -0.00304652741 | 0.0008778494 | -0.00509035464 | 0.001554535 | 15 | 0 | 0 | 0 | 0 | 0.05 | 0.05
Dy moyen(mm) | 1.1963504 |  |  | Multipôle refusé (orange) : (av.+unc.+2*STDV)+s < multipôle < (av.-unc.-2*STDV)-s
Analysis Tool | DRI ROT NOR CEL FDW |  |  | Multipôle litigieux (vert): (av.+unc.+2*STDV)-s < multipôle < (av.-unc.-2*STDV)+s
Number of point | 15
q(°) = Angle(verticale,C2) | 0.2776086 |  |  |  | VALEURS PRINCIPALES
Nombre Mesure | 10 |  | Module de C2 (mT) |  |  | -2.2513372 | Module de C6 (unité) |  |  | 4.359469
Sens du courant | +I / -I |  | Module de C3 (unité) |  |  | 1.460342 | Module de C10 (unité) |  |  | 0.4822848
Vitesse (%) | 80
Commentaire

## HCMQAP022_pos2ap2
Bench Number | 91 | Valeurs dipôlaires en Teslas (signal absolu mesuré par la bobine externe corrigé de la dérive de l'électronique)
Magnet Name | hcmqap022 | (b1,sb1, a1,sa1) créé par le décentrement de la taupe (=[Babs(+I)-Babs(-I)]/2) | [6 empty] | 3.62903269e-05 | 3.855422e-08 | 0.00017214188 | 1.259917e-07
Magnet Type | 2 | (b1,sb1, a1,sa1) issu des champs constants/externes (=[Babs(+I)+Babs(-I)]/2) | [6 empty] | -2.92982111e-05 | 1.154876e-07 | 1.237208e-05 | 1.308648e-07
Aperture Number | 2 | Valeurs quadripolaires: b2 (T), a2 (T), sc2 (T), q Y_top codeur (mrad) | [6 empty] | -0.003755112 | 4.03993e-06 | 8.310329e-08 | -0.5379238
GMT Time | 2003-02-26 14:12 |  | Les multipôles exprimés en unité sont rapportés au champ quadripôlaire local (C2= -3.755 mT)
Run Number | 1454 |  | Valeurs mesurées (unité) |  |  | Multipôle |  |  | Valeurs spécifiées (bn, an)
Run Type | manual | bn (normal) | sbn | an (skew) | san |  | Average |  | Uncertainty |  | Standard Deviation
Coil Name | taupe_quadrupole#4 | -0.68720838 | 0.01462784 | -0.02260227 | 0.01414554 | 3 | 0 | 0 | 2 | 2 | 1 | 1
Rref | 0.017 | -0.4634867 | 0.0125733 | 1.9128364 | 0.0104836 | 4 | 0 | 0 | 0.5 | 0.5 | 0.7 | 0.7
Meas Type | cmp | -0.17480458 | 0.005546725 | -2.2673557 | 0.008484999 | 5 | 0 | 0 | 0.5 | 0.5 | 0.6 | 0.6
Shaft Pos | 2 | 4.9164733 | 0.005370286 | 0.048010698 | 0.00795427 | 6 | 3.925 | 0 | 1 | 0.3 | 0.5 | 0.5
Coil length | 0.7499 | 0.129897731 | 0.005995522 | -0.16794591 | 0.006458601 | 7 | 0 | 0 | 0.15 | 0.15 | 0.15 | 0.15
Température (bobine) | 20.742798 | 0.0304687646 | 0.002620616 | 0.18649428 | 0.004627071 | 8 | 0 | 0 | 0.1 | 0.1 | 0.1 | 0.1
Spec Curv (I spécifié) | 12.5 | 0.0265970741 | 0.001689701 | 0.085417741 | 0.002177105 | 9 | 0 | 0 | 0.1 | 0.1 | 0.1 | 0.1
Angle(horiz./X_top codeur) | 0 | -0.106738085 | 0.001994664 | -0.004480119 | 0.001746881 | 10 | -0.26 | 0 | 0.2 | 0.1 | 0.3 | 0.3
Mid Current (I réel moyen) | 12.505 | 0.013092186 | 0.003028604 | -0.0185438893 | 0.002701382 | 11 | 0 | 0 | 0 | 0 | 0.05 | 0.05
Inclinaison RefMag (niv max) | 0.411 | 0.083824266 | 0.002878009 | -0.0343084461 | 0.00306032 | 12 | 0 | 0 | 0 | 0 | 0.05 | 0.05
Incli. Cryostat(ecart niv max) | 5.086 | 0.027715892 | 0.001845506 | 0.13126869 | 0.001579899 | 13 | 0 | 0 | 0 | 0 | 0.05 | 0.05
Incli. carriage (niv min) | 0.324 | -0.17221181 | 0.001173946 | 0.00485412129 | 0.001062422 | 14 | 0 | 0 | 0 | 0 | 0.05 | 0.05
Dx moyen(mm) | 0.1634543 | -0.00157243264 | 0.0003740128 | 0.00021473153 | 0.001337405 | 15 | 0 | 0 | 0 | 0 | 0.05 | 0.05
Dy moyen(mm) | 0.7794811 |  |  | Multipôle refusé (orange) : (av.+unc.+2*STDV)+s < multipôle < (av.-unc.-2*STDV)-s
Analysis Tool | DRI ROT NOR CEL FDW |  |  | Multipôle litigieux (vert): (av.+unc.+2*STDV)-s < multipôle < (av.-unc.-2*STDV)+s
Number of point | 15
q(°) = Angle(verticale,C2) | -0.03082079 |  |  |  | VALEURS PRINCIPALES
Nombre Mesure | 10 |  | Module de C2 (mT) |  |  | -3.7551143 | Module de C6 (unité) |  |  | 4.916708
Sens du courant | +I / -I |  | Module de C3 (unité) |  |  | 0.68758 | Module de C10 (unité) |  |  | 0.1068321
Vitesse (%) | 80
Commentaire

## HCMQAP022_pos3ap2
Bench Number | 91 | Valeurs dipôlaires en Teslas (signal absolu mesuré par la bobine externe corrigé de la dérive de l'électronique)
Magnet Name | hcmqap022 | (b1,sb1, a1,sa1) créé par le décentrement de la taupe (=[Babs(+I)-Babs(-I)]/2) | [6 empty] | 6.4991154e-05 | 1.650255e-07 | 0.00017377513 | 2.271262e-07
Magnet Type | 2 | (b1,sb1, a1,sa1) issu des champs constants/externes (=[Babs(+I)+Babs(-I)]/2) | [6 empty] | -2.832013e-05 | 5.787299e-08 | 1.171781e-05 | 9.576399e-08
Aperture Number | 2 | Valeurs quadripolaires: b2 (T), a2 (T), sc2 (T), q Y_top codeur (mrad) | [6 empty] | -0.003753808 | 1.595656e-05 | 4.748305e-08 | -2.12537
GMT Time | 2003-02-26 14:19 |  | Les multipôles exprimés en unité sont rapportés au champ quadripôlaire local (C2= -3.754 mT)
Run Number | 1454 |  | Valeurs mesurées (unité) |  |  | Multipôle |  |  | Valeurs spécifiées (bn, an)
Run Type | manual | bn (normal) | sbn | an (skew) | san |  | Average |  | Uncertainty |  | Standard Deviation
Coil Name | taupe_quadrupole#4 | 0.09467154 | 0.009437382 | 0.157656397 | 0.01799903 | 3 | 0 | 0 | 2 | 2 | 1 | 1
Rref | 0.017 | -0.150595866 | 0.02113674 | 1.9642469 | 0.01604042 | 4 | 0 | 0 | 0.5 | 0.5 | 0.7 | 0.7
Meas Type | cmp | -0.95027007 | 0.004513013 | -2.2183203 | 0.008857521 | 5 | 0 | 0 | 0.5 | 0.5 | 0.6 | 0.6
Shaft Pos | 3 | 5.2218138 | 0.006698744 | 0.28427231 | 0.01129327 | 6 | 3.925 | 0 | 1 | 0.3 | 0.5 | 0.5
Coil length | 0.7499 | 0.0710660394 | 0.007582075 | -0.086985597 | 0.006243029 | 7 | 0 | 0 | 0.15 | 0.15 | 0.15 | 0.15
Température (bobine) | 20.681763 | 0.0230176076 | 0.002881067 | 0.22692748 | 0.003936213 | 8 | 0 | 0 | 0.1 | 0.1 | 0.1 | 0.1
Spec Curv (I spécifié) | 12.5 | -0.009204684 | 0.003361461 | -0.0079660703 | 0.003881835 | 9 | 0 | 0 | 0.1 | 0.1 | 0.1 | 0.1
Angle(horiz./X_top codeur) | 0 | -0.076569315 | 0.001642305 | -0.002529205 | 0.00198741 | 10 | -0.26 | 0 | 0.2 | 0.1 | 0.3 | 0.3
Mid Current (I réel moyen) | 12.505 | -0.012730759 | 0.002027644 | -0.0238687653 | 0.001168357 | 11 | 0 | 0 | 0 | 0 | 0.05 | 0.05
Inclinaison RefMag (niv max) | -0.374 | 0.079451603 | 0.001906601 | -0.067690624 | 0.002089618 | 12 | 0 | 0 | 0 | 0 | 0.05 | 0.05
Incli. Cryostat(ecart niv max) | 14.75 | 0.057426714 | 0.001108691 | 0.13158787 | 0.001513062 | 13 | 0 | 0 | 0 | 0 | 0.05 | 0.05
Incli. carriage (niv min) | -0.446 | -0.17667601 | 0.001468811 | 0.0045389981 | 0.00112536 | 14 | 0 | 0 | 0 | 0 | 0.05 | 0.05
Dx moyen(mm) | 0.2909779 | 0.0008946571 | 0.001129615 | 0.00016980854 | 0.0007856216 | 15 | 0 | 0 | 0 | 0 | 0.05 | 0.05
Dy moyen(mm) | 0.7882086 |  |  | Multipôle refusé (orange) : (av.+unc.+2*STDV)+s < multipôle < (av.-unc.-2*STDV)-s
Analysis Tool | DRI ROT NOR CEL FDW |  |  | Multipôle litigieux (vert): (av.+unc.+2*STDV)-s < multipôle < (av.-unc.-2*STDV)+s
Number of point | 15
q(°) = Angle(verticale,C2) | -0.1217748 |  |  |  | VALEURS PRINCIPALES
Nombre Mesure | 10 |  | Module de C2 (mT) |  |  | -3.7538419 | Module de C6 (unité) |  |  | 5.229546
Sens du courant | +I / -I |  | Module de C3 (unité) |  |  | 0.1838974 | Module de C10 (unité) |  |  | 0.07661108
Vitesse (%) | 80
Commentaire

## HCMQAP022_pos4ap2
Bench Number | 91 | Valeurs dipôlaires en Teslas (signal absolu mesuré par la bobine externe corrigé de la dérive de l'électronique)
Magnet Name | hcmqap022 | (b1,sb1, a1,sa1) créé par le décentrement de la taupe (=[Babs(+I)-Babs(-I)]/2) | [6 empty] | 8.37301e-05 | 1.152102e-07 | 0.00022163058 | 2.570301e-07
Magnet Type | 2 | (b1,sb1, a1,sa1) issu des champs constants/externes (=[Babs(+I)+Babs(-I)]/2) | [6 empty] | -2.905662e-05 | 1.721196e-07 | 1.160896e-05 | 1.203208e-07
Aperture Number | 2 | Valeurs quadripolaires: b2 (T), a2 (T), sc2 (T), q Y_top codeur (mrad) | [6 empty] | -0.003752661 | 2.92364e-05 | 6.535211e-08 | -3.8953436
GMT Time | 2003-02-26 14:25 |  | Les multipôles exprimés en unité sont rapportés au champ quadripôlaire local (C2= -3.753 mT)
Run Number | 1454 |  | Valeurs mesurées (unité) |  |  | Multipôle |  |  | Valeurs spécifiées (bn, an)
Run Type | manual | bn (normal) | sbn | an (skew) | san |  | Average |  | Uncertainty |  | Standard Deviation
Coil Name | taupe_quadrupole#4 | 1.4115863 | 0.007867324 | 0.357474452 | 0.0192345 | 3 | 0 | 0 | 2 | 2 | 1 | 1
Rref | 0.017 | -0.80999084 | 0.01213185 | 2.1362561 | 0.0101832 | 4 | 0 | 0 | 0.5 | 0.5 | 0.7 | 0.7
Meas Type | cmp | -1.18978822 | 0.007492177 | -3.0211575 | 0.005402314 | 5 | 0 | 0 | 0.5 | 0.5 | 0.6 | 0.6
Shaft Pos | 4 | 5.0781836 | 0.003025681 | 0.31353509 | 0.008489352 | 6 | 3.925 | 0 | 1 | 0.3 | 0.5 | 0.5
Coil length | 0.7499 | 0.146579845 | 0.002674823 | -0.091221259 | 0.0083264 | 7 | 0 | 0 | 0.15 | 0.15 | 0.15 | 0.15
Température (bobine) | 20.64209 | -0.017435194 | 0.005555297 | 0.19586132 | 0.003109398 | 8 | 0 | 0 | 0.1 | 0.1 | 0.1 | 0.1
Spec Curv (I spécifié) | 12.5 | -0.0480397792 | 0.003524932 | 0.012312956 | 0.002371912 | 9 | 0 | 0 | 0.1 | 0.1 | 0.1 | 0.1
Angle(horiz./X_top codeur) | 0 | -0.053675113 | 0.001938853 | 0.013384947 | 0.003605292 | 10 | -0.26 | 0 | 0.2 | 0.1 | 0.3 | 0.3
Mid Current (I réel moyen) | 12.505 | -0.077156901 | 0.002359373 | -0.054281596 | 0.001581169 | 11 | 0 | 0 | 0 | 0 | 0.05 | 0.05
Inclinaison RefMag (niv max) | 0.414 | 0.13991183 | 0.002678004 | -0.12802381 | 0.00270333 | 12 | 0 | 0 | 0 | 0 | 0.05 | 0.05
Incli. Cryostat(ecart niv max) | 8.647 | 0.067251889 | 0.001571672 | 0.17553987 | 0.001362265 | 13 | 0 | 0 | 0 | 0 | 0.05 | 0.05
Incli. carriage (niv min) | 0.252 | -0.17962567 | 0.001412352 | 0.00279602127 | 0.001180487 | 14 | 0 | 0 | 0 | 0 | 0.05 | 0.05
Dx moyen(mm) | 0.3714808 | -0.00095768911 | 0.001131116 | -0.00271797884 | 0.0008265795 | 15 | 0 | 0 | 0 | 0 | 0.05 | 0.05
Dy moyen(mm) | 1.0068897 |  |  | Multipôle refusé (orange) : (av.+unc.+2*STDV)+s < multipôle < (av.-unc.-2*STDV)-s
Analysis Tool | DRI ROT NOR CEL FDW |  |  | Multipôle litigieux (vert): (av.+unc.+2*STDV)-s < multipôle < (av.-unc.-2*STDV)+s
Number of point | 15
q(°) = Angle(verticale,C2) | -0.2231869 |  |  |  | VALEURS PRINCIPALES
Nombre Mesure | 10 |  | Module de C2 (mT) |  |  | -3.7527745 | Module de C6 (unité) |  |  | 5.087853
Sens du courant | +I / -I |  | Module de C3 (unité) |  |  | 1.456147 | Module de C10 (unité) |  |  | 0.05531884
Vitesse (%) | 80
Commentaire

## HCMQAP022_pos5ap2
Bench Number | 91 | Valeurs dipôlaires en Teslas (signal absolu mesuré par la bobine externe corrigé de la dérive de l'électronique)
Magnet Name | hcmqap022 | (b1,sb1, a1,sa1) créé par le décentrement de la taupe (=[Babs(+I)-Babs(-I)]/2) | [6 empty] | -2.09654468e-05 | 7.820734e-08 | 0.00016135539 | 9.56479e-08
Magnet Type | 2 | (b1,sb1, a1,sa1) issu des champs constants/externes (=[Babs(+I)+Babs(-I)]/2) | [6 empty] | -3.12700792e-05 | 1.975113e-07 | 1.159947e-05 | 1.008031e-07
Aperture Number | 2 | Valeurs quadripolaires: b2 (T), a2 (T), sc2 (T), q Y_top codeur (mrad) | [6 empty] | -0.002087745 | 2.048991e-05 | 6.79407e-08 | -4.9070295
GMT Time | 2003-02-26 14:32 |  | Les multipôles exprimés en unité sont rapportés au champ quadripôlaire local (C2= -2.088 mT)
Run Number | 1454 |  | Valeurs mesurées (unité) |  |  | Multipôle |  |  | Valeurs spécifiées (bn, an)
Run Type | manual | bn (normal) | sbn | an (skew) | san |  | Average |  | Uncertainty |  | Standard Deviation
Coil Name | taupe_quadrupole#4 | 0.22469116 | 0.01597785 | 9.3278032 | 0.02697272 | 3 | 0 | 0 | 2 | 2 | 1 | 1
Rref | 0.017 | -4.7086909 | 0.02954378 | 0.09871888 | 0.02939989 | 4 | 0 | 0 | 0.5 | 0.5 | 0.7 | 0.7
Meas Type | cmp | 2.6753323 | 0.007313985 | -11.195977 | 0.00997548 | 5 | 0 | 0 | 0.5 | 0.5 | 0.6 | 0.6
Shaft Pos | 5 | 14.954087 | 0.008301656 | 1.9283753 | 0.01786464 | 6 | 3.925 | 0 | 1 | 0.3 | 0.5 | 0.5
Coil length | 0.7499 | 0.126938 | 0.00971712 | 0.4066609 | 0.003508033 | 7 | 0 | 0 | 0.15 | 0.15 | 0.15 | 0.15
Température (bobine) | 20.632935 | 0.17291024 | 0.005692054 | 0.30153481 | 0.008385077 | 8 | 0 | 0 | 0.1 | 0.1 | 0.1 | 0.1
Spec Curv (I spécifié) | 12.5 | 0.044872372 | 0.005240457 | 0.5798001 | 0.004434247 | 9 | 0 | 0 | 0.1 | 0.1 | 0.1 | 0.1
Angle(horiz./X_top codeur) | 0 | -0.40156814 | 0.005852384 | 0.09528609 | 0.003729357 | 10 | -0.26 | 0 | 0.2 | 0.1 | 0.3 | 0.3
Mid Current (I réel moyen) | 12.505 | 0.096793975 | 0.003194157 | -0.056978966 | 0.004769242 | 11 | 0 | 0 | 0 | 0 | 0.05 | 0.05
Inclinaison RefMag (niv max) | -0.312 | 0.15697311 | 0.004712472 | 0.118769706 | 0.004372857 | 12 | 0 | 0 | 0 | 0 | 0.05 | 0.05
Incli. Cryostat(ecart niv max) | 62.052 | -0.061734352 | 0.002532442 | 0.14751323 | 0.002337524 | 13 | 0 | 0 | 0 | 0 | 0.05 | 0.05
Incli. carriage (niv min) | -0.435 | -0.12871114 | 0.001384893 | -0.030353472 | 0.002131993 | 14 | 0 | 0 | 0 | 0 | 0.05 | 0.05
Dx moyen(mm) | -0.1835756 | 0.0065140306 | 0.001539132 | -4.951691e-05 | 0.0004978541 | 15 | 0 | 0 | 0 | 0 | 0.05 | 0.05
Dy moyen(mm) | 1.3120589 |  |  | Multipôle refusé (orange) : (av.+unc.+2*STDV)+s < multipôle < (av.-unc.-2*STDV)-s
Analysis Tool | DRI ROT NOR CEL FDW |  |  | Multipôle litigieux (vert): (av.+unc.+2*STDV)-s < multipôle < (av.-unc.-2*STDV)+s
Number of point | 15
q(°) = Angle(verticale,C2) | -0.2811523 |  |  |  | VALEURS PRINCIPALES
Nombre Mesure | 10 |  | Module de C2 (mT) |  |  | -2.0878459 | Module de C6 (unité) |  |  | 15.07791
Sens du courant | +I / -I |  | Module de C3 (unité) |  |  | 9.330509 | Module de C10 (unité) |  |  | 0.4127183
Vitesse (%) | 80
Commentaire

## Lmag_hcmqap
Fichiers | HCMQAP022_pos1ap2 | HCMQAP022_pos2ap2 | HCMQAP022_pos3ap2 | HCMQAP022_pos4ap2 | HCMQAP022_pos5ap2 | Long. mag (m)
C2 (mT) | -2.2513372 | -3.7551143 | -3.7538419 | -3.7527745 | -2.0878459 | 3.116517
Mutipôles | Position 1 | Position 2 | Position 3 | Position 4 | Position 5 | Intégrales
b3 | 0.126075657 | -0.68720838 | 0.09467154 | 1.4115863 | 0.22469116 | 0.2451882
b4 | -0.26514682 | -0.4634867 | -0.150595866 | -0.80999084 | -4.7086909 | -1.011058
b5 | 0.04972345 | -0.17480458 | -0.95027007 | -1.18978822 | 2.6753323 | -0.1917167
b6 | 4.3375794 | 4.9164733 | 5.2218138 | 5.0781836 | 14.954087 | 6.288622
b7 | 0.0631060337 | 0.129897731 | 0.0710660394 | 0.146579845 | 0.126938 | 0.10972
b8 | 0.25644158 | 0.0304687646 | 0.0230176076 | -0.017435194 | 0.17291024 | 0.06882508
b9 | -0.007054503 | 0.0265970741 | -0.009204684 | -0.0480397792 | 0.044872372 | -0.002381643
b10 | -0.48228421 | -0.106738085 | -0.076569315 | -0.053675113 | -0.40156814 | -0.1803657
b11 | 0.000817265 | 0.013092186 | -0.012730759 | -0.077156901 | 0.096793975 | -0.00540021
b12 | 0.24143629 | 0.083824266 | 0.079451603 | 0.13991183 | 0.15697311 | 0.128798
b13 | 0.010884906 | 0.027715892 | 0.057426714 | 0.067251889 | -0.061734352 | 0.0299753
b14 | -0.19336453 | -0.17221181 | -0.17667601 | -0.17962567 | -0.12871114 | -0.1723002
b15 | -0.00304652741 | -0.00157243264 | 0.0008946571 | -0.00095768911 | 0.0065140306 | 3.854116e-05
a3 | 1.4548896 | -0.02260227 | 0.157656397 | 0.357474452 | 9.3278032 | 1.576762
a4 | -0.4891129 | 1.9128364 | 1.9642469 | 2.1362561 | 0.09871888 | 1.389549
a5 | -3.0210172 | -2.2673557 | -2.2183203 | -3.0211575 | -11.195977 | -3.740546
a6 | 0.43631983 | 0.048010698 | 0.28427231 | 0.31353509 | 1.9283753 | 0.4764131
a7 | -0.16348671 | -0.16794591 | -0.086985597 | -0.091221259 | 0.4066609 | -0.05246728
a8 | 0.0290138781 | 0.18649428 | 0.22692748 | 0.19586132 | 0.30153481 | 0.1911464
a9 | 0.56371173 | 0.085417741 | -0.0079660703 | 0.012312956 | 0.5798001 | 0.1805469
a10 | -0.000738981 | -0.004480119 | -0.002529205 | 0.013384947 | 0.09528609 | 0.01417815
a11 | -0.13834712 | -0.0185438893 | -0.0238687653 | -0.054281596 | -0.056978966 | -0.05085407
a12 | -0.026228709 | -0.0343084461 | -0.067690624 | -0.12802381 | 0.118769706 | -0.04323166
a13 | 0.23066957 | 0.13126869 | 0.13158787 | 0.17553987 | 0.14751323 | 0.1585132
a14 | -0.00224664474 | 0.00485412129 | 0.0045389981 | 0.00279602127 | -0.030353472 | -0.00145325
a15 | -0.00509035464 | 0.00021473153 | 0.00016980854 | -0.00271797884 | -4.951691e-05 | -0.001302467
Angle[Horiz,C2](°) | 0.2776086 | -0.03082079 | -0.1217748 | -0.2231869 | -0.2811523 | Gradient (T/m)
Temp. taupe (°C) | 20.788575 | 20.742798 | 20.681763 | 20.64209 | 20.632935 | -209.69
Niv. moyen (mrad) | -0.3925 | 0.3675 | -0.41 | 0.333 | -0.3735 | C2,moyen=-3.754
Intégrale(Cn) = Sum(Cn,pos=[1,5])/(Sum(C2,pos=[1,5]) | [5 empty] | Gradient = C2,moyen/Rref*(11870/Spec_curv)
C2,moyen(mT) = (C2,pos2+C2,pos3+C2,pos4)/3 Long_mag = Intégrale(C2)/C2,moyen*.7499 [Cn,x(T) = cn,x(unit)*C2,x(T)]
Taupe : | taupe_quadrupole#4

## Result_HCMQAP
Wed 26/02/2003 14:36:53 | LISSNER | HCMQAP022 | Aperture2 | Taupe_quadrupole#4
Position | Position 1 | Position 2 | Position 3 | Position 4 | Position 5 | Integrales
Cn (mT) | 0.00225 | 0.003754 | 0.003752 | 0.003751 | 0.002087 | 0.011694
Angle(Horiz,Cn) | 6.599839 | 1.22958 | -1.053023 | -2.084577 | -3.758842 | -1.422404
b1 | -154.5741 | -206.169 | -285.5691 | -336.1548 | -14.69129 | 1138.109
b2 | 10000 | 10000 | 10000 | 10000 | 10000 | 10000
b3 | 0.1225207 | -0.6207396 | 0.1544362 | 1.374861 | 0.5739946 | 1.561638
b4 | -0.1129689 | -0.5869014 | -0.2706615 | -0.8198981 | -4.029332 | 0.9592556
b5* | -0.003710478 | -0.191534 | -0.7907665 | -0.9487735 | 0.6693187 | 3.642029
b6* | 4.332525 | 4.908281 | 5.224753 | 5.096347 | 14.93703 | 6.288796
b7 | 0.06051556 | 0.1476611 | 0.09097118 | 0.1426842 | 0.08672063 | -0.04665407
b8 | 0.2040592 | 0.03908483 | 0.02699184 | -0.01586032 | 0.08643404 | -0.05308718
b9 | -0.01656123 | 0.02557206 | -0.01457292 | -0.05346074 | 0.119683 | -0.1679032
b10 | -0.4730607 | -0.112331 | -0.0833285 | -0.06204611 | -0.4078643 | -0.1848644
b11 | -0.003586881 | 0.005693193 | -0.01683367 | -0.06039671 | 0.03506832 | -0.05483282
b12* | 0.2067269 | 0.1017378 | 0.09943853 | 0.1400044 | 0.137846 | -0.1303773
b13* | -0.003377384 | 0.02703452 | 0.0555894 | 0.06426828 | -0.04052331 | -0.1589771
b14 | -0.1920843 | -0.1722571 | -0.1766671 | -0.1795081 | -0.1301918 | -0.1722932
b15 | -0.002552679 | -0.001693313 | 0.0008961709 | -0.001026548 | 0.006515355 | -0.001393648
a1 | -1274.975 | -1027.94 | -1031.952 | -1159.601 | -1340.882 | -223.4588
a2 | 132.0044 | 24.59166 | -21.0605 | -41.69177 | -75.17826 | 0
a3 | 1.460571 | -0.01629293 | 0.1984189 | 0.4107096 | 9.027716 | -0.3129254
a4 | -0.4194093 | 1.938603 | 1.951266 | 2.010435 | 1.243676 | -1.525628
a5 | -2.747053 | -2.546886 | -2.486466 | -2.94229 | -9.911484 | -0.3753802
a6 | 0.6170738 | 0.07463977 | 0.2414133 | 0.24515 | 1.546609 | 0.4314227
a7 | -0.1397363 | -0.1685288 | -0.07753774 | -0.07704984 | 0.3829829 | -0.1120953
a8 | 0.0149951 | 0.183635 | 0.2280069 | 0.1961164 | 0.2180589 | -0.1775909
a9 | 0.5124045 | 0.1000885 | 0.002825111 | 0.01625765 | 0.4877695 | 0.003402823
a10 | -0.02281331 | -0.00477493 | -0.0001883852 | 0.008721446 | 0.1391889 | 0.01622253
a11 | -0.1078061 | -0.03062689 | -0.03983341 | -0.0641659 | -0.05143399 | 0.01302674
a12 | -0.02326889 | -0.03969705 | -0.0671002 | -0.1076412 | 0.05990299 | 0.04691872
a13 | 0.2206013 | 0.1392957 | 0.1383536 | 0.1721972 | 0.1412224 | 0.02941186
a14 | -0.02003223 | 0.001905695 | 0.007135414 | 0.008009021 | -0.02346719 | -0.0019523
a15 | -0.005366983 | 0.0001833288 | 0.0001573137 | -0.002684879 | -0.0004135703 | -6.498097e-05
Temp taupe(deg) | 20.63294 | 20.63294 | 20.64819 | 20.63904 | 20.64819
Niv init(mrad) | -0.3712972 | -0.3448486 | -0.3336589 | -0.3285726 | -0.323995
Dx moy (mm) | 0.0002913366 | 0.0003547825 | 0.0004817706 | 0.0005632347 | 0 | 0.0001885644
Dy moy (mm) | 0.002163611 | 0.001746626 | 0.001755334 | 0.00197367 | 0.002279558 | 0.0009676396
| C2 centre (mT) | 0.003752 | Long. Mag. (m) | 3.116517
* = error on Conclusion : NOT-ACCEPTED
Dx corrected | 0.0002913366 | 0.0003547825 | 0.0004817707 | 0.0005632346 | 7.83787e-06 | 0.0003798907
Dy corrected | 0.002163612 | 0.001746626 | 0.001755333 | 0.00197367 | 0.002279558 | 0.001934824
Feed down
| Position 1 | Position 2 | Position 3 | Position 4 | Position 5
b1' | 0 | 0 | 0 | 0 | 0
b2' | 9999.632 | 9999.977 | 9999.968 | 9999.996 | 9997.579
b3' | 0.276849 | -1.255017 | -0.4730082 | 0.5931439 | 0.06812165
b4' | 1.285261 | 0.4438052 | 0.666658 | 0.4207436 | 1.288092
b5' | -0.02514725 | 0.2822909 | -0.1750689 | -0.2468342 | -0.3331845
b6' | 4.445454 | 5.030661 | 5.288258 | 5.178383 | 14.62914
b7' | 0.07163582 | 0.02130082 | -0.06847407 | -0.0203755 | -0.1176796
b8' | -0.3199263 | -0.03891263 | 0.02135428 | -0.04513005 | -0.4363711
b9' | -0.06339339 | 0.008888674 | -0.03565121 | -0.08107474 | -0.04998606
b10' | -0.3364692 | -0.07967597 | -0.04696913 | -0.007560939 | -0.3387339
b11' | 0.06795968 | 0.07391304 | 0.09037735 | 0.1280938 | -0.05258999
b12' | -0.1308822 | -0.06323118 | -0.05308521 | -0.07434547 | -0.08961916
b13' | -0.01302737 | -0.02224492 | -0.01907499 | -0.02513527 | -0.0003958262
b14' | -0.1831339 | -0.1730155 | -0.1765389 | -0.1756203 | -0.1293734
b15' | -0.002552679 | -0.001693313 | 0.0008961709 | -0.001026548 | 0.006515355
Feed down
| Position 1 | Position 2 | Position 3 | Position 4 | Position 5
a1' | 0 | 0 | 0 | 0 | 0
a2' | 132.0856 | 24.46343 | -21.01736 | -41.34532 | -75.016
a3' | 1.395875 | -0.07581901 | 0.280471 | 0.3249693 | 7.408537
a4' | -0.6096081 | 1.647279 | 1.342804 | 1.179902 | 1.584397
a5' | 0.06285232 | -0.01764783 | 0.2451479 | 0.05670522 | 0.1067375
a6' | 0.6489168 | 0.1445636 | 0.2845884 | 0.3292257 | 1.61744
a7' | 0.04385867 | -0.1135924 | -0.01279733 | -0.04445599 | 0.4648172
a8' | 0.06838339 | 0.2213642 | 0.2166096 | 0.1507719 | 0.3482459
a9' | -0.03297752 | -0.004679046 | -0.07465961 | -0.04597276 | -0.003873773
a10' | -0.04585359 | -0.005317289 | -0.02885854 | -0.08265716 | 0.1859755
a11' | 0.1772218 | 0.075241 | 0.05219183 | 0.0754016 | 0.1521938
a12' | 0.0169395 | 0.02851862 | 0.0488287 | 0.05035771 | -0.004521739
a13' | -0.1016702 | -0.0902633 | -0.09616025 | -0.09528069 | -0.08586751
a14' | -0.02586826 | -0.0004763983 | 0.008493305 | 0.00509514 | -0.01123869
a15' | -0.005366983 | 0.0001833288 | 0.0001573137 | -0.002684879 | -0.0004135703
Feed down normalised
| Position 1 | Position 2 | Position 3 | Position 4 | Position 5 | Central | Sigma | Integrals |  | Coil Waviness
b1' | 0 | 0 | 0 | 0 | 0 | 0 | 0 | 0
b2' | 10000 | 10000 | 10000 | 10000 | 10000 | 10000 | 0 | 10000
b3' | 0.2768592 | -1.255019 | -0.4730098 | 0.5931442 | 0.06813815 | -0.378295 | 0.9277151 | -0.2241923 |  | -4.673858
b4' | 1.285308 | 0.4438062 | 0.6666601 | 0.4207438 | 1.288404 | 0.5104034 | 0.1358127 | 0.7263312 |  | -5.004826
b5' | -0.02514817 | 0.2822915 | -0.1750694 | -0.2468343 | -0.3332652 | -0.0465374 | 0.287026 | -0.08177 |  | -4.319544
b6' | 4.445617 | 5.030673 | 5.288275 | 5.178385 | 14.63268 | 5.165778 | 0.1292633 | 6.32884 |  | -4.29745
b7' | 0.07163845 | 0.02130087 | -0.06847429 | -0.02037551 | -0.1177081 | -0.02251631 | 0.04492585 | -0.02166544 |  | -4.547312
b8' | -0.3199381 | -0.03891272 | 0.02135435 | -0.04513007 | -0.4364768 | -0.02089615 | 0.03672182 | -0.1196632
b9' | -0.06339572 | 0.008888694 | -0.03565132 | -0.08107477 | -0.04999816 | -0.0359458 | 0.04498246 | -0.04177848
b10' | -0.3364816 | -0.07967615 | -0.04696928 | -0.007560942 | -0.3388159 | -0.04473546 | 0.03610946 | -0.1261951 |  | 0.01037249
b11' | 0.06796218 | 0.07391321 | 0.09037764 | 0.1280939 | -0.05260273 | 0.09746157 | 0.02777629 | 0.07311659
b12' | -0.130887 | -0.06323132 | -0.05308538 | -0.0743455 | -0.08964086 | -0.06355407 | 0.01063373 | -0.07675984
b13' | -0.01302785 | -0.02224497 | -0.01907505 | -0.02513528 | -0.000395922 | -0.02215177 | 0.003031188 | -0.01792347
b14' | -0.1831406 | -0.1730159 | -0.1765395 | -0.1756204 | -0.1294047 | -0.1750586 | 0.001827734 | -0.1701144 | alpha | 285
b15' | -0.002552773 | -0.001693317 | 0.0008961738 | -0.001026548 | 0.006516932 | -0.0006078972 | 0.001344551 | 6.49127e-05 | beta | 0.5536
Feed down normalised
| Position 1 | Position 2 | Position 3 | Position 4 | Position 5 | Central | Sigma | Integrals
a1' | 0 | 0 | 0 | 0 | 0 | 0 | 0 | 0
a2' | 132.0905 | 24.46348 | -21.01743 | -41.34533 | -75.03416 | -12.63309 | 33.69604 | -0.09622273
a3' | 1.395926 | -0.07581918 | 0.2804719 | 0.3249694 | 7.41033 | 0.1765407 | 0.2196796 | 1.320563
a4' | -0.6096306 | 1.647282 | 1.342808 | 1.179903 | 1.584781 | 1.389998 | 0.2372364 | 1.127594
a5' | 0.06285463 | -0.01764786 | 0.2451487 | 0.05670525 | 0.1067634 | 0.09473537 | 0.135463 | 0.09173319
a6' | 0.6489407 | 0.1445639 | 0.2845893 | 0.3292258 | 1.617831 | 0.252793 | 0.09634964 | 0.4926208
a7' | 0.04386028 | -0.1135926 | -0.01279737 | -0.04445601 | 0.4649298 | -0.05694867 | 0.05154581 | 0.02743345
a8' | 0.0683859 | 0.2213647 | 0.2166103 | 0.150772 | 0.3483303 | 0.196249 | 0.0394559 | 0.1981598
a9' | -0.03297873 | -0.004679057 | -0.07465985 | -0.04597277 | -0.003874711 | -0.04177056 | 0.03517914 | -0.03542526
a10' | -0.04585528 | -0.005317301 | -0.02885863 | -0.08265719 | 0.1860205 | -0.03894438 | 0.03964412 | -0.009826567
a11' | 0.1772283 | 0.07524117 | 0.052192 | 0.07540163 | 0.1522307 | 0.0676116 | 0.01335401 | 0.09475313
a12' | 0.01694012 | 0.02851868 | 0.04882886 | 0.05035773 | -0.004522834 | 0.04256843 | 0.01219142 | 0.03256592
a13' | -0.1016739 | -0.09026351 | -0.09616056 | -0.09528073 | -0.0858883 | -0.0939016 | 0.003181246 | -0.09395004
a14' | -0.02586921 | -0.0004763994 | 0.008493332 | 0.005095143 | -0.01124141 | 0.004370692 | 0.004528537 | -0.002082602
a15' | -0.00536718 | 0.0001833292 | 0.0001573142 | -0.00268488 | -0.0004136704 | -0.0007814122 | 0.001648503 | -0.001393614