## Sommaire
Jour | vit-esse | I(A) | NB mesures | Posi-tion | N° fich. Originel | N° fich. Epuré | N° run | NOM Fich.res | NOM Fich.raw | Observation | Nombre de fichiers | 6
2003-06-05 | 80 | ±12.5 | 5 | 5 |  | HCMQAP040_pos5ap2 | 1670 | THCMQAP040_pos5ap2.xls
2003-06-05 | 80 | ±12.5 | 5 | 2 |  | HCMQAP040_pos2ap2 | 1670 | THCMQAP040_pos2ap2.xls
2003-06-05 | 80 | ±12.5 | 5 | 3 |  | HCMQAP040_pos3ap2 | 1670 | THCMQAP040_pos3ap2.xls
2003-06-05 | 80 | ±12.5 | 5 | 4 |  | HCMQAP040_pos4ap2 | 1670 | THCMQAP040_pos4ap2.xls
2003-06-05 | 80 | ±12.5 | 5 | 1 |  | HCMQAP040_pos1ap2 | 1670 | THCMQAP040_pos1ap2.xls
Sommaire : Valeurs intégrales calculées avec les fichiers: HCMQAP040_pos5ap2+HCMQAP040_pos2ap2+HCMQAP040_pos3ap2+HCMQAP040_pos4ap2+HCMQAP040_pos1ap2

## HCMQAP040_pos5ap2
Bench Number | 91 | Valeurs dipôlaires en Teslas (signal absolu mesuré par la bobine externe corrigé de la dérive de l'électronique)
Magnet Name | hcmqap040 | (b1,sb1, a1,sa1) créé par le décentrement de la taupe (=[Babs(+I)-Babs(-I)]/2) | [6 empty] | 4.0872809e-05 | 3.689906e-08 | 0.00013429465 | 9.152916e-08
Magnet Type | 2 | (b1,sb1, a1,sa1) issu des champs constants/externes (=[Babs(+I)+Babs(-I)]/2) | [6 empty] | -3.0199597e-05 | 1.148848e-07 | 1.010857e-05 | 1.526879e-07
Aperture Number | 2 | Valeurs quadripolaires: b2 (T), a2 (T), sc2 (T), q Y_top codeur (mrad) | [6 empty] | -0.002091669 | 3.671037e-05 | 2.451246e-08 | -8.7744767
GMT Time | 2003-05-06 15:26 |  | Les multipôles exprimés en unité sont rapportés au champ quadripôlaire local (C2= -2.092 mT)
Run Number | 1670 |  | Valeurs mesurées (unité) |  |  | Multipôle |  |  | Valeurs spécifiées (bn, an)
Run Type | manual | bn (normal) | sbn | an (skew) | san |  | Average |  | Uncertainty |  | Standard Deviation
Coil Name | taupe_quadrupole#4 | -5.8284088 | 0.02948999 | 5.4101563 | 0.02675497 | 3 | 0 | 0 | 2 | 2 | 1 | 1
Rref | 0.017 | -2.4127143 | 0.03007692 | 2.2473029 | 0.04137645 | 4 | 0 | 0 | 0.5 | 0.5 | 0.7 | 0.7
Meas Type | cmp | -2.4437069 | 0.003496026 | -10.1368908 | 0.01995466 | 5 | 0 | 0 | 0.5 | 0.5 | 0.6 | 0.6
Shaft Pos | 5 | 15.262617 | 0.008441649 | 1.4032484 | 0.01543041 | 6 | 3.925 | 0 | 1 | 0.3 | 0.5 | 0.5
Coil length | 0.7499 | -0.27016236 | 0.01009766 | 0.61984446 | 0.003810985 | 7 | 0 | 0 | 0.15 | 0.15 | 0.15 | 0.15
Température (bobine) | 22.351075 | 0.13204917 | 0.004857645 | -0.113889814 | 0.005281989 | 8 | 0 | 0 | 0.1 | 0.1 | 0.1 | 0.1
Spec Curv (I spécifié) | 12.5 | 0.24629707 | 0.004410601 | 0.37206716 | 0.004338103 | 9 | 0 | 0 | 0.1 | 0.1 | 0.1 | 0.1
Angle(horiz./X_top codeur) | 0 | -0.30036545 | 0.002753538 | 0.12973205 | 0.00273735 | 10 | -0.26 | 0 | 0.2 | 0.1 | 0.3 | 0.3
Mid Current (I réel moyen) | 12.505 | -0.02795910409 | 0.004578501 | 0.0064563438 | 0.002034296 | 11 | 0 | 0 | 0 | 0 | 0.05 | 0.05
Inclinaison RefMag (niv max) | 0.257 | 0.13435431 | 0.004039389 | -0.044179831 | 0.00394772 | 12 | 0 | 0 | 0 | 0 | 0.05 | 0.05
Incli. Cryostat(ecart niv max) | -207.52 | 0.0098452202 | 0.0006308913 | 0.15409993 | 0.0009028553 | 13 | 0 | 0 | 0 | 0 | 0.05 | 0.05
Incli. carriage (niv min) | -0.211 | -0.13548625 | 0.00114654 | -0.034148396 | 0.001451482 | 14 | 0 | 0 | 0 | 0 | 0.05 | 0.05
Dx moyen(mm) | 0.3128828 | -0.00347701937 | 0.001394267 | 0.00395551898 | 0.000773938 | 15 | 0 | 0 | 0 | 0 | 0.05 | 0.05
Dy moyen(mm) | 1.0969775 |  |  | Multipôle refusé (orange) : (av.+unc.+2*STDV)+s < multipôle < (av.-unc.-2*STDV)-s
Analysis Tool | DRI ROT NOR CEL FDW |  |  | Multipôle litigieux (vert): (av.+unc.+2*STDV)-s < multipôle < (av.-unc.-2*STDV)+s
Number of point | 15
q(°) = Angle(verticale,C2) | -0.5027409 |  |  |  | VALEURS PRINCIPALES
Nombre Mesure | 10 |  | Module de C2 (mT) |  |  | -2.0919913 | Module de C6 (unité) |  |  | 15.32699
Sens du courant | +I / -I |  | Module de C3 (unité) |  |  | 7.952367 | Module de C10 (unité) |  |  | 0.3271847
Vitesse (%) | 80
Commentaire

## HCMQAP040_pos2ap2
Bench Number | 91 | Valeurs dipôlaires en Teslas (signal absolu mesuré par la bobine externe corrigé de la dérive de l'électronique)
Magnet Name | hcmqap040 | (b1,sb1, a1,sa1) créé par le décentrement de la taupe (=[Babs(+I)-Babs(-I)]/2) | [6 empty] | -1.3837986e-05 | 1.300525e-07 | 0.00018290951 | 8.807407e-08
Magnet Type | 2 | (b1,sb1, a1,sa1) issu des champs constants/externes (=[Babs(+I)+Babs(-I)]/2) | [6 empty] | -2.8983956e-05 | 7.34083e-08 | 1.349093e-05 | 1.705784e-07
Aperture Number | 2 | Valeurs quadripolaires: b2 (T), a2 (T), sc2 (T), q Y_top codeur (mrad) | [6 empty] | -0.003768452 | 1.202087e-06 | 3.665429e-08 | -0.159493435
GMT Time | 2003-05-06 15:07 |  | Les multipôles exprimés en unité sont rapportés au champ quadripôlaire local (C2= -3.768 mT)
Run Number | 1670 |  | Valeurs mesurées (unité) |  |  | Multipôle |  |  | Valeurs spécifiées (bn, an)
Run Type | manual | bn (normal) | sbn | an (skew) | san |  | Average |  | Uncertainty |  | Standard Deviation
Coil Name | taupe_quadrupole#4 | -3.9020527 | 0.01552117 | -1.9133143 | 0.008822982 | 3 | 0 | 0 | 2 | 2 | 1 | 1
Rref | 0.017 | -0.6611306 | 0.01279326 | -0.4587819 | 0.01714991 | 4 | 0 | 0 | 0.5 | 0.5 | 0.7 | 0.7
Meas Type | cmp | 1.0280767 | 0.005818426 | -1.9892369 | 0.003272101 | 5 | 0 | 0 | 0.5 | 0.5 | 0.6 | 0.6
Shaft Pos | 2 | 3.9737545 | 0.003032349 | 0.225172295 | 0.007785162 | 6 | 3.925 | 0 | 1 | 0.3 | 0.5 | 0.5
Coil length | 0.7499 | 0.01872942493 | 0.004533939 | -0.15885536 | 0.003869386 | 7 | 0 | 0 | 0.15 | 0.15 | 0.15 | 0.15
Température (bobine) | 21.792603 | 0.068300436 | 0.002355575 | 0.147761459 | 0.00312733 | 8 | 0 | 0 | 0.1 | 0.1 | 0.1 | 0.1
Spec Curv (I spécifié) | 12.5 | 0.0501034365 | 0.002266314 | 0.0398185389 | 0.001834957 | 9 | 0 | 0 | 0.1 | 0.1 | 0.1 | 0.1
Angle(horiz./X_top codeur) | 0 | -0.061441483 | 0.001902726 | 0.041837492 | 0.001687048 | 10 | -0.26 | 0 | 0.2 | 0.1 | 0.3 | 0.3
Mid Current (I réel moyen) | 12.505 | 0.05634135 | 0.001486373 | -0.059102413 | 0.002512741 | 11 | 0 | 0 | 0 | 0 | 0.05 | 0.05
Inclinaison RefMag (niv max) | 0.079 | 0.11996839 | 0.002300986 | 0.042933058 | 0.001229902 | 12 | 0 | 0 | 0 | 0 | 0.05 | 0.05
Incli. Cryostat(ecart niv max) | 195.821 | -0.00774493934 | 0.002078274 | 0.14946908 | 0.001468185 | 13 | 0 | 0 | 0 | 0 | 0.05 | 0.05
Incli. carriage (niv min) | -0.295 | -0.17939918 | 0.001633712 | 0.00144702001 | 0.0006473637 | 14 | 0 | 0 | 0 | 0 | 0.05 | 0.05
Dx moyen(mm) | -0.0626956 | 0.00043132467 | 0.001310583 | 0.0030605642 | 0.001029698 | 15 | 0 | 0 | 0 | 0 | 0.05 | 0.05
Dy moyen(mm) | 0.8251135 |  |  | Multipôle refusé (orange) : (av.+unc.+2*STDV)+s < multipôle < (av.-unc.-2*STDV)-s
Analysis Tool | DRI ROT NOR CEL FDW |  |  | Multipôle litigieux (vert): (av.+unc.+2*STDV)-s < multipôle < (av.-unc.-2*STDV)+s
Number of point | 15
q(°) = Angle(verticale,C2) | -0.009138308 |  |  |  | VALEURS PRINCIPALES
Nombre Mesure | 10 |  | Module de C2 (mT) |  |  | -3.7684519 | Module de C6 (unité) |  |  | 3.980129
Sens du courant | +I / -I |  | Module de C3 (unité) |  |  | 4.345893 | Module de C10 (unité) |  |  | 0.07433325
Vitesse (%) | 80
Commentaire

## HCMQAP040_pos3ap2
Bench Number | 91 | Valeurs dipôlaires en Teslas (signal absolu mesuré par la bobine externe corrigé de la dérive de l'électronique)
Magnet Name | hcmqap040 | (b1,sb1, a1,sa1) créé par le décentrement de la taupe (=[Babs(+I)-Babs(-I)]/2) | [6 empty] | -8.43412e-07 | 1.070779e-07 | 0.00018766066 | 1.153442e-07
Magnet Type | 2 | (b1,sb1, a1,sa1) issu des champs constants/externes (=[Babs(+I)+Babs(-I)]/2) | [6 empty] | -2.7768324e-05 | 7.975271e-08 | 1.186516e-05 | 2.444014e-07
Aperture Number | 2 | Valeurs quadripolaires: b2 (T), a2 (T), sc2 (T), q Y_top codeur (mrad) | [6 empty] | -0.003765494 | 4.360124e-05 | 3.770597e-08 | -5.7893179
GMT Time | 2003-05-06 15:14 |  | Les multipôles exprimés en unité sont rapportés au champ quadripôlaire local (C2= -3.766 mT)
Run Number | 1670 |  | Valeurs mesurées (unité) |  |  | Multipôle |  |  | Valeurs spécifiées (bn, an)
Run Type | manual | bn (normal) | sbn | an (skew) | san |  | Average |  | Uncertainty |  | Standard Deviation
Coil Name | taupe_quadrupole#4 | -1.5436206 | 0.00700989 | -2.4064332 | 0.01267347 | 3 | 0 | 0 | 2 | 2 | 1 | 1
Rref | 0.017 | -0.561094 | 0.009377652 | 1.7106771 | 0.007594996 | 4 | 0 | 0 | 0.5 | 0.5 | 0.7 | 0.7
Meas Type | cmp | 0.37881286 | 0.003121919 | -2.8876717 | 0.006556628 | 5 | 0 | 0 | 0.5 | 0.5 | 0.6 | 0.6
Shaft Pos | 3 | 4.2948644 | 0.004934072 | 0.0585449 | 0.004172596 | 6 | 3.925 | 0 | 1 | 0.3 | 0.5 | 0.5
Coil length | 0.7499 | 0.059355339 | 0.003752786 | 0.039875572 | 0.003201194 | 7 | 0 | 0 | 0.15 | 0.15 | 0.15 | 0.15
Température (bobine) | 21.932984 | 0.069869665 | 0.00211948 | 0.17696427 | 0.001721288 | 8 | 0 | 0 | 0.1 | 0.1 | 0.1 | 0.1
Spec Curv (I spécifié) | 12.5 | 0.009948416 | 0.002530973 | -0.068134072 | 0.002796799 | 9 | 0 | 0 | 0.1 | 0.1 | 0.1 | 0.1
Angle(horiz./X_top codeur) | 0 | 0.038801008 | 0.00291407 | 0.0166221377 | 0.00120789 | 10 | -0.26 | 0 | 0.2 | 0.1 | 0.3 | 0.3
Mid Current (I réel moyen) | 12.505 | -0.011608523 | 0.002300786 | -0.0168038237 | 0.002514428 | 11 | 0 | 0 | 0 | 0 | 0.05 | 0.05
Inclinaison RefMag (niv max) | 0.261 | 0.12734885 | 0.001056607 | -0.00214858 | 0.001082966 | 12 | 0 | 0 | 0 | 0 | 0.05 | 0.05
Incli. Cryostat(ecart niv max) | -11.698 | 0.00558439256 | 0.0008915256 | 0.16953883 | 0.001576454 | 13 | 0 | 0 | 0 | 0 | 0.05 | 0.05
Incli. carriage (niv min) | -0.192 | -0.18047759 | 0.0006362486 | 0.00026622164 | 0.001101182 | 14 | 0 | 0 | 0 | 0 | 0.05 | 0.05
Dx moyen(mm) | -0.0136122 | 0.001113048252 | 0.0008866644 | -7.7865853e-05 | 0.001658134 | 15 | 0 | 0 | 0 | 0 | 0.05 | 0.05
Dy moyen(mm) | 0.8470664 |  |  | Multipôle refusé (orange) : (av.+unc.+2*STDV)+s < multipôle < (av.-unc.-2*STDV)-s
Analysis Tool | DRI ROT NOR CEL FDW |  |  | Multipôle litigieux (vert): (av.+unc.+2*STDV)-s < multipôle < (av.-unc.-2*STDV)+s
Number of point | 15
q(°) = Angle(verticale,C2) | -0.3317038 |  |  |  | VALEURS PRINCIPALES
Nombre Mesure | 10 |  | Module de C2 (mT) |  |  | -3.7657469 | Module de C6 (unité) |  |  | 4.295263
Sens du courant | +I / -I |  | Module de C3 (unité) |  |  | 2.858966 | Module de C10 (unité) |  |  | 0.04221153
Vitesse (%) | 80
Commentaire

## HCMQAP040_pos4ap2
Bench Number | 91 | Valeurs dipôlaires en Teslas (signal absolu mesuré par la bobine externe corrigé de la dérive de l'électronique)
Magnet Name | hcmqap040 | (b1,sb1, a1,sa1) créé par le décentrement de la taupe (=[Babs(+I)-Babs(-I)]/2) | [6 empty] | -1.80203096e-05 | 1.363077e-06 | 0.00019828222 | 6.62928e-07
Magnet Type | 2 | (b1,sb1, a1,sa1) issu des champs constants/externes (=[Babs(+I)+Babs(-I)]/2) | [6 empty] | -2.83606224e-05 | 3.215994e-07 | 1.08114e-05 | 1.299094e-07
Aperture Number | 2 | Valeurs quadripolaires: b2 (T), a2 (T), sc2 (T), q Y_top codeur (mrad) | [6 empty] | -0.003764073 | 5.770321e-05 | 6.513634e-08 | -7.664395
GMT Time | 2003-05-06 15:20 |  | Les multipôles exprimés en unité sont rapportés au champ quadripôlaire local (C2= -3.765 mT)
Run Number | 1670 |  | Valeurs mesurées (unité) |  |  | Multipôle |  |  | Valeurs spécifiées (bn, an)
Run Type | manual | bn (normal) | sbn | an (skew) | san |  | Average |  | Uncertainty |  | Standard Deviation
Coil Name | taupe_quadrupole#4 | -4.48589 | 0.01542977 | -1.06202363 | 0.01086886 | 3 | 0 | 0 | 2 | 2 | 1 | 1
Rref | 0.017 | -0.0261352884 | 0.02545421 | 0.02639170807 | 0.02445664 | 4 | 0 | 0 | 0.5 | 0.5 | 0.7 | 0.7
Meas Type | cmp | 1.6692751 | 0.01191694 | -2.1646922 | 0.00807145 | 5 | 0 | 0 | 0.5 | 0.5 | 0.6 | 0.6
Shaft Pos | 4 | 4.0263846 | 0.006027681 | 0.4464725 | 0.002852291 | 6 | 3.925 | 0 | 1 | 0.3 | 0.5 | 0.5
Coil length | 0.7499 | 0.14516822 | 0.003382676 | -0.22016621 | 0.003884941 | 7 | 0 | 0 | 0.15 | 0.15 | 0.15 | 0.15
Température (bobine) | 22.119141 | 0.13160711 | 0.00202997 | 0.3523727 | 0.004463821 | 8 | 0 | 0 | 0.1 | 0.1 | 0.1 | 0.1
Spec Curv (I spécifié) | 12.5 | -0.054672441 | 0.003305341 | 0.109011952 | 0.003167233 | 9 | 0 | 0 | 0.1 | 0.1 | 0.1 | 0.1
Angle(horiz./X_top codeur) | 0 | -0.022836794 | 0.002599318 | -0.0226121988 | 0.003173841 | 10 | -0.26 | 0 | 0.2 | 0.1 | 0.3 | 0.3
Mid Current (I réel moyen) | 12.505 | 0.087855453 | 0.001770986 | -0.064405867 | 0.001903372 | 11 | 0 | 0 | 0 | 0 | 0.05 | 0.05
Inclinaison RefMag (niv max) | 0.102 | 0.13721891 | 0.003094934 | 0.076234629 | 0.002431935 | 12 | 0 | 0 | 0 | 0 | 0.05 | 0.05
Incli. Cryostat(ecart niv max) | 257.365 | -0.021947242 | 0.002338547 | 0.15707945 | 0.001408294 | 13 | 0 | 0 | 0 | 0 | 0.05 | 0.05
Incli. carriage (niv min) | -0.354 | -0.17390189 | 0.0008219984 | -0.00075355061 | 0.001855067 | 14 | 0 | 0 | 0 | 0 | 0.05 | 0.05
Dx moyen(mm) | -0.095112 | 0.0013285864 | 0.0007104827 | 0.0045629082 | 0.001382836 | 15 | 0 | 0 | 0 | 0 | 0.05 | 0.05
Dy moyen(mm) | 0.8940639 |  |  | Multipôle refusé (orange) : (av.+unc.+2*STDV)+s < multipôle < (av.-unc.-2*STDV)-s
Analysis Tool | DRI ROT NOR CEL FDW |  |  | Multipôle litigieux (vert): (av.+unc.+2*STDV)-s < multipôle < (av.-unc.-2*STDV)+s
Number of point | 15
q(°) = Angle(verticale,C2) | -0.4391379 |  |  |  | VALEURS PRINCIPALES
Nombre Mesure | 10 |  | Module de C2 (mT) |  |  | -3.7645156 | Module de C6 (unité) |  |  | 4.051063
Sens du courant | +I / -I |  | Module de C3 (unité) |  |  | 4.609892 | Module de C10 (unité) |  |  | 0.03213768
Vitesse (%) | 80
Commentaire

## HCMQAP040_pos1ap2
Bench Number | 91 | Valeurs dipôlaires en Teslas (signal absolu mesuré par la bobine externe corrigé de la dérive de l'électronique)
Magnet Name | hcmqap040 | (b1,sb1, a1,sa1) créé par le décentrement de la taupe (=[Babs(+I)-Babs(-I)]/2) | [6 empty] | 5.9453707e-05 | 6.059494e-07 | 0.00014459765 | 3.67616e-07
Magnet Type | 2 | (b1,sb1, a1,sa1) issu des champs constants/externes (=[Babs(+I)+Babs(-I)]/2) | [6 empty] | -3.1243601e-05 | 1.924489e-07 | 1.456571e-05 | 1.515697e-07
Aperture Number | 2 | Valeurs quadripolaires: b2 (T), a2 (T), sc2 (T), q Y_top codeur (mrad) | [6 empty] | -0.00226058 | -2.006655e-05 | 8.371738e-08 | 4.4382464
GMT Time | 2003-05-06 15:00 |  | Les multipôles exprimés en unité sont rapportés au champ quadripôlaire local (C2= -2.261 mT)
Run Number | 1670 |  | Valeurs mesurées (unité) |  |  | Multipôle |  |  | Valeurs spécifiées (bn, an)
Run Type | manual | bn (normal) | sbn | an (skew) | san |  | Average |  | Uncertainty |  | Standard Deviation
Coil Name | taupe_quadrupole#4 | -5.6236871 | 0.02591903 | -1.6749804 | 0.01846988 | 3 | 0 | 0 | 2 | 2 | 1 | 1
Rref | 0.017 | -1.2730147 | 0.01401376 | -2.3120778 | 0.02657018 | 4 | 0 | 0 | 0.5 | 0.5 | 0.7 | 0.7
Meas Type | cmp | 1.2857253 | 0.00410183 | -2.5556938 | 0.006028619 | 5 | 0 | 0 | 0.5 | 0.5 | 0.6 | 0.6
Shaft Pos | 1 | 3.0475059 | 0.005292056 | 0.7246544 | 0.007253983 | 6 | 3.925 | 0 | 1 | 0.3 | 0.5 | 0.5
Coil length | 0.7499 | -0.18412087 | 0.006140689 | -0.18604726 | 0.006393163 | 7 | 0 | 0 | 0.15 | 0.15 | 0.15 | 0.15
Température (bobine) | 21.697999 | 0.15628095 | 0.001924874 | -0.34040651 | 0.00896142 | 8 | 0 | 0 | 0.1 | 0.1 | 0.1 | 0.1
Spec Curv (I spécifié) | 12.5 | 0.40381127 | 0.003693481 | 0.48156747 | 0.00814235 | 9 | 0 | 0 | 0.1 | 0.1 | 0.1 | 0.1
Angle(horiz./X_top codeur) | 0 | -0.4607987 | 0.004333652 | 0.108855636 | 0.004806982 | 10 | -0.26 | 0 | 0.2 | 0.1 | 0.3 | 0.3
Mid Current (I réel moyen) | 12.505 | -0.085363479 | 0.002114638 | -0.07962507 | 0.00334482 | 11 | 0 | 0 | 0 | 0 | 0.05 | 0.05
Inclinaison RefMag (niv max) | 0.189 | 0.15830436 | 0.002221957 | -0.14114425 | 0.003251235 | 12 | 0 | 0 | 0 | 0 | 0.05 | 0.05
Incli. Cryostat(ecart niv max) | 53.914 | 0.085556815 | 0.002017705 | 0.19260605 | 0.002718517 | 13 | 0 | 0 | 0 | 0 | 0.05 | 0.05
Incli. carriage (niv min) | -0.076 | -0.18259531 | 0.00161321 | 0.00572975749 | 0.001180589 | 14 | 0 | 0 | 0 | 0 | 0.05 | 0.05
Dx moyen(mm) | 0.4566434 | -0.0078444704 | 0.001268893 | 0.00260976426 | 0.001245229 | 15 | 0 | 0 | 0 | 0 | 0.05 | 0.05
Dy moyen(mm) | 1.0833714 |  |  | Multipôle refusé (orange) : (av.+unc.+2*STDV)+s < multipôle < (av.-unc.-2*STDV)-s
Analysis Tool | DRI ROT NOR CEL FDW |  |  | Multipôle litigieux (vert): (av.+unc.+2*STDV)-s < multipôle < (av.-unc.-2*STDV)+s
Number of point | 15
q(°) = Angle(verticale,C2) | 0.254293 |  |  |  | VALEURS PRINCIPALES
Nombre Mesure | 10 |  | Module de C2 (mT) |  |  | -2.260669 | Module de C6 (unité) |  |  | 3.132478
Sens du courant | +I / -I |  | Module de C3 (unité) |  |  | 5.867829 | Module de C10 (unité) |  |  | 0.4734818
Vitesse (%) | 80
Commentaire

## Lmag_hcmqap
Fichiers | HCMQAP040_pos1ap2 | HCMQAP040_pos2ap2 | HCMQAP040_pos3ap2 | HCMQAP040_pos4ap2 | HCMQAP040_pos5ap2 | Long. mag (m)
C2 (mT) | -2.260669 | -3.7684519 | -3.7657469 | -3.7645156 | -2.0919913 | 3.116363
Mutipôles | Position 1 | Position 2 | Position 3 | Position 4 | Position 5 | Intégrales
b3 | -5.6236871 | -3.9020527 | -1.5436206 | -4.48589 | -5.8284088 | -3.981188
b4 | -1.2730147 | -0.6611306 | -0.561094 | -0.0261352884 | -2.4127143 | -0.8068305
b5 | 1.2857253 | 1.0280767 | 0.37881286 | 1.6692751 | -2.4437069 | 0.5992553
b6 | 3.0475059 | 3.9737545 | 4.2948644 | 4.0263846 | 15.262617 | 5.438776
b7 | -0.18412087 | 0.01872942493 | 0.059355339 | 0.14516822 | -0.27016236 | -0.008997772
b8 | 0.15628095 | 0.068300436 | 0.069869665 | 0.13160711 | 0.13204917 | 0.1051333
b9 | 0.40381127 | 0.0501034365 | 0.009948416 | -0.054672441 | 0.24629707 | 0.09255387
b10 | -0.4607987 | -0.061441483 | 0.038801008 | -0.022836794 | -0.30036545 | -0.1176554
b11 | -0.085363479 | 0.05634135 | -0.011608523 | 0.087855453 | -0.02795910409 | 0.01583691
b12 | 0.15830436 | 0.11996839 | 0.12734885 | 0.13721891 | 0.13435431 | 0.1333533
b13 | 0.085556815 | -0.00774493934 | 0.00558439256 | -0.021947242 | 0.0098452202 | 0.007873685
b14 | -0.18259531 | -0.17939918 | -0.18047759 | -0.17390189 | -0.13548625 | -0.1729286
b15 | -0.0078444704 | 0.00043132467 | 0.001113048252 | 0.0013285864 | -0.00347701937 | -0.0009065834
a3 | -1.6749804 | -1.9133143 | -2.4064332 | -1.06202363 | 5.4101563 | -0.8139114
a4 | -2.3120778 | -0.4587819 | 1.7106771 | 0.02639170807 | 2.2473029 | 0.273901
a5 | -2.5556938 | -1.9892369 | -2.8876717 | -2.1646922 | -10.1368908 | -3.418452
a6 | 0.7246544 | 0.225172295 | 0.0585449 | 0.4464725 | 1.4032484 | 0.4679178
a7 | -0.18604726 | -0.15885536 | 0.039875572 | -0.22016621 | 0.61984446 | -0.02563217
a8 | -0.34040651 | 0.147761459 | 0.17696427 | 0.3523727 | -0.113889814 | 0.09851813
a9 | 0.48156747 | 0.0398185389 | -0.068134072 | 0.109011952 | 0.37206716 | 0.1387023
a10 | 0.108855636 | 0.041837492 | 0.0166221377 | -0.0226121988 | 0.12973205 | 0.04169718
a11 | -0.07962507 | -0.059102413 | -0.0168038237 | -0.064405867 | 0.0064563438 | -0.04440247
a12 | -0.14114425 | 0.042933058 | -0.00214858 | 0.076234629 | -0.044179831 | 0.001864523
a13 | 0.19260605 | 0.14946908 | 0.16953883 | 0.15707945 | 0.15409993 | 0.162978
a14 | 0.00572975749 | 0.00144702001 | 0.00026622164 | -0.00075355061 | -0.034148396 | -0.003505524
a15 | 0.00260976426 | 0.0030605642 | -7.7865853e-05 | 0.0045629082 | 0.00395551898 | 0.002721309
Angle[Horiz,C2](°) | 0.254293 | -0.009138308 | -0.3317038 | -0.4391379 | -0.5027409 | Gradient (T/m)
Temp. taupe (°C) | 21.697999 | 21.792603 | 21.932984 | 22.119141 | 22.351075 | -210.38
Niv. moyen (mrad) | 0.0565 | -0.108 | 0.0345 | -0.126 | 0.023 | C2,moyen=-3.766
Intégrale(Cn) = Sum(Cn,pos=[1,5])/(Sum(C2,pos=[1,5]) | [5 empty] | Gradient = C2,moyen/Rref*(11870/Spec_curv)
C2,moyen(mT) = (C2,pos2+C2,pos3+C2,pos4)/3 Long_mag = Intégrale(C2)/C2,moyen*.7499 [Cn,x(T) = cn,x(unit)*C2,x(T)]
Taupe : | taupe_quadrupole#4

## Result_HCMQAP
Tue 06/05/2003 15:31:29 | LISSNER | HCMQAP040 | Aperture2 | Taupe_quadrupole#4
Position | Position 1 | Position 2 | Position 3 | Position 4 | Position 5 | Integrales
Cn (mT) | 0.00226 | 0.003767 | 0.003764 | 0.003763 | 0.002091 | 0.011732
Angle(Horiz,Cn) | 8.112063 | 3.647296 | -1.985776 | -3.71328 | -4.980589 | -3.820106
b1 | -293.0574 | 1.358672 | -39.17273 | 4.763543 | -239.5092 | 1083.667
b2 | 10000 | 10000 | 10000 | 10000 | 10000 | 10000
b3 | -5.593085 | -3.872849 | -1.52839 | -4.496294 | -5.905421 | -0.8415097
b4 | -0.9678268 | -0.728369 | -0.604992 | -0.09728363 | -2.129828 | 0.7687975
b5* | 1.695766 | 0.9273419 | 0.2506038 | 1.445581 | -1.63832 | 3.317463
b6 | 2.999022 | 3.963138 | 4.294392 | 4.028056 | 15.23823 | 5.426385
b7 | -0.1212044 | 0.02755431 | 0.0663022 | 0.1355786 | -0.2258346 | -0.04020531
b8 | 0.1991504 | 0.06097652 | 0.06938622 | 0.1464208 | 0.1266258 | -0.1122954
b9 | 0.2649689 | 0.05281315 | 0.006746959 | -0.05129389 | 0.2103546 | -0.137716
b10 | -0.4737092 | -0.07281468 | 0.0371873 | -0.0346496 | -0.2996309 | -0.1253808
b11 | -0.02970436 | 0.04914476 | -0.02080027 | 0.07020423 | -0.006430173 | -0.0525501
b12* | 0.1640762 | 0.1293467 | 0.1358574 | 0.1443995 | 0.1157686 | -0.1377352
b13* | 0.04918496 | -0.009162302 | 0.01393934 | -0.007876819 | 0.01270294 | -0.1637393
b14 | -0.1824745 | -0.1791322 | -0.180499 | -0.1733516 | -0.136911 | -0.1729104
b15 | -0.008088732 | 0.0002359337 | 0.0007759848 | 0.001535407 | -0.003626813 | 0.002582338
a1 | -1183.201 | -1027.396 | -1040.026 | -1068.08 | -1184.091 | -82.3064
a2 | 162.2555 | 72.94721 | -39.71572 | -74.26696 | -99.61508 | 0
a3 | -2.00276 | -1.935353 | -2.413063 | -1.014003 | 5.521469 | 3.978888
a4 | -2.51417 | -0.4286212 | 1.766003 | 0.1009048 | 1.6614 | -0.2049885
a5 | -2.252304 | -2.090992 | -2.980373 | -2.24279 | -9.21773 | 0.6569748
a6 | 0.8326762 | 0.3208257 | 0.003951327 | 0.3708244 | 0.9825036 | 0.4185521
a7 | -0.2272292 | -0.1653612 | 0.0320628 | -0.2466423 | 0.6286914 | -0.007501248
a8 | -0.2140864 | 0.1478201 | 0.1801681 | 0.3433826 | -0.05883838 | -0.1227369
a9 | 0.4818487 | 0.04318637 | -0.07036056 | 0.1146698 | 0.3522337 | 0.06840439
a10 | 0.04631496 | 0.04108238 | 0.01785601 | -0.01654113 | 0.1465714 | 0.036507
a11 | -0.09354695 | -0.06932601 | -0.02332419 | -0.07743884 | 0.01416173 | -0.01855695
a12 | -0.06637734 | 0.03391528 | -0.01642752 | 0.05132657 | -0.02494511 | -0.003616093
a13 | 0.1923513 | 0.1531403 | 0.1724387 | 0.1585064 | 0.1456845 | 0.008082766
a14 | -0.01503099 | -0.007703451 | 0.005309775 | 0.008296806 | -0.02452786 | -0.003999281
a15 | 0.00163792 | 0.003077653 | -0.000130028 | 0.00447928 | 0.004177889 | 0.001039682
Temp taupe(deg) | 22.35107 | 22.36023 | 22.37549 | 22.37854 | 22.39075
Niv init(mrad) | -0.08138021 | -0.1276652 | -0.1454671 | -0.1515706 | -0.1536051
Dx moy (mm) | 0.0005306946 | 1.043047e-05 | 5.957078e-05 | -2.158175e-05 | 0.0003870751 | 6.643289e-05
Dy moy (mm) | 0.002002831 | 0.001746497 | 0.001768281 | 0.001815575 | 0.00201681 | 0.0009213466
| C2 centre (mT) | 0.003765 | Long. Mag. (m) | 3.116365
* = error on Conclusion : CONTACT CEA
Dx corrected | 0.0005306946 | 1.043047e-05 | 5.957079e-05 | -2.158175e-05 | 0.0003870752 | 0.0001400478
Dy corrected | 0.002002831 | 0.001746497 | 0.001768281 | 0.001815576 | 0.002016811 | 0.00184151
Feed down
| Position 1 | Position 2 | Position 3 | Position 4 | Position 5
b1' | 0 | 0 | 0 | 0 | 0
b2' | 10000.12 | 10000.39 | 10000.49 | 10000.23 | 9998.421
b3' | -4.795114 | -3.742086 | -2.08583 | -4.528253 | -6.642209
b4' | 0.3053304 | 0.1331802 | 0.6385527 | 0.8534827 | 2.095175
b5' | 1.67337 | 0.7746996 | 0.3237901 | 1.221995 | -0.4863151
b6' | 3.136944 | 4.06517 | 4.275776 | 4.18507 | 14.75987
b7' | 0.09887021 | -0.07848802 | -0.06317902 | -0.122432 | -0.1567901
b8' | -0.1888232 | 0.02574169 | 0.1281246 | 0.04896918 | -0.169358
b9' | 0.08276869 | 0.01442564 | -0.008796127 | -0.03499887 | -0.007544096
b10' | -0.3727711 | -0.001290986 | 0.06071943 | 0.04716272 | -0.3178959
b11' | 0.1126595 | 0.01169054 | 0.00323253 | 0.007890092 | 0.05511852
b12' | -0.08943787 | -0.05951541 | -0.07879413 | -0.05861959 | -0.08816155
b13' | -0.001846695 | -0.0003027083 | -0.001463091 | -0.01653501 | 0.01000597
b14' | -0.1887112 | -0.1835567 | -0.1802716 | -0.1800762 | -0.1450062
b15' | -0.008088732 | 0.0002359337 | 0.0007759848 | 0.001535407 | -0.003626813
Feed down
| Position 1 | Position 2 | Position 3 | Position 4 | Position 5
a1' | 0 | 0 | 0 | 0 | 0
a2' | 160.8126 | 72.14908 | -40.05059 | -75.22478 | -100.7648
a3' | -2.580286 | -2.160629 | -2.583285 | -1.045557 | 4.876933
a4' | -1.996277 | -0.05267063 | 1.828496 | 0.7298378 | 0.04442696
a5' | -0.3557067 | -0.0542404 | -0.7468653 | -0.0941907 | -0.06686947
a6' | 0.7044381 | 0.3372017 | 0.04600459 | 0.4595807 | 0.9076396
a7' | -0.1097733 | -0.1208753 | 0.08700336 | -0.1402311 | 0.7244701
a8' | 0.1559853 | 0.1914382 | 0.18381 | 0.2983931 | 0.2049669
a9' | -0.007423233 | -0.0239124 | -0.03498459 | 0.08155404 | 0.06234655
a10' | -0.01788367 | 0.09114596 | -0.004597024 | 0.05941908 | 0.1421674
a11' | 0.09629415 | 0.07707583 | 0.1314881 | 0.09148267 | 0.1589914
a12' | 0.07521486 | 0.02374732 | 0.008222581 | 0.03881706 | 0.0329445
a13' | -0.09322232 | -0.08616234 | -0.07139282 | -0.08230867 | -0.07272902
a14' | -0.02765662 | -0.007337673 | 0.006433409 | 0.0105129 | -0.02921987
a15' | 0.00163792 | 0.003077653 | -0.000130028 | 0.00447928 | 0.004177889
Feed down normalised
| Position 1 | Position 2 | Position 3 | Position 4 | Position 5 | Central | Sigma | Integrals |  | Coil Waviness
b1' | 0 | 0 | 0 | 0 | 0 | 0 | 0 | 0
b2' | 10000 | 10000 | 10000 | 10000 | 10000 | 10000 | 0 | 10000
b3' | -4.795055 | -3.741939 | -2.085728 | -4.52815 | -6.643258 | -3.451939 | 1.246768 | -4.072475 |  | -3.883376
b4' | 0.3053266 | 0.133175 | 0.6385213 | 0.8534632 | 2.095506 | 0.5417198 | 0.3697725 | 0.7151414 |  | -3.812981
b5' | 1.67335 | 0.7746692 | 0.3237741 | 1.221967 | -0.4863919 | 0.7734702 | 0.4490977 | 0.7350497 |  | -3.568466
b6' | 3.136906 | 4.06501 | 4.275566 | 4.184974 | 14.7622 | 4.175183 | 0.1056186 | 5.440162 |  | -4.003101
b7' | 0.09886899 | -0.07848493 | -0.06317592 | -0.1224292 | -0.1568148 | -0.08803001 | 0.03075823 | -0.07022076 |  | -4.289938
b8' | -0.1888209 | 0.02574068 | 0.1281183 | 0.04896806 | -0.1693848 | 0.06760903 | 0.05367412 | -0.001115326
b9' | 0.08276767 | 0.01442507 | -0.008795695 | -0.03499808 | -0.007545288 | -0.009789568 | 0.02472656 | 0.003887007
b10' | -0.3727665 | -0.001290936 | 0.06071645 | 0.04716165 | -0.3179461 | 0.03552905 | 0.03259934 | -0.07070211 |  | 0.02000902
b11' | 0.1126582 | 0.01169008 | 0.003232371 | 0.007889912 | 0.05512723 | 0.007604122 | 0.004236092 | 0.02913208
b12' | -0.08943677 | -0.05951307 | -0.07879026 | -0.05861825 | -0.08817547 | -0.06564053 | 0.01139678 | -0.07208915
b13' | -0.001846673 | -0.0003026965 | -0.001463019 | -0.01653463 | 0.01000755 | -0.006100116 | 0.00905516 | -0.003331068
b14' | -0.1887089 | -0.1835495 | -0.1802627 | -0.1800721 | -0.1450291 | -0.1812948 | 0.001954984 | -0.1775193 | alpha | 285
b15' | -0.008088633 | 0.0002359244 | 0.0007759467 | 0.001535372 | -0.003627386 | 0.000849081 | 0.0006528035 | -0.001040472 | beta | 0.5536
Feed down normalised
| Position 1 | Position 2 | Position 3 | Position 4 | Position 5 | Central | Sigma | Integrals
a1' | 0 | 0 | 0 | 0 | 0 | 0 | 0 | 0
a2' | 160.8106 | 72.14625 | -40.04862 | -75.22307 | -100.7807 | -14.37515 | 76.96606 | -0.5965531
a3' | -2.580255 | -2.160544 | -2.583158 | -1.045533 | 4.877703 | -1.929745 | 0.7943705 | -1.11398
a4' | -1.996252 | -0.05266856 | 1.828406 | 0.7298211 | 0.04443397 | 0.8351862 | 0.9449533 | 0.3203206
a5' | -0.3557024 | -0.05423827 | -0.7468286 | -0.09418855 | -0.06688003 | -0.2984185 | 0.388848 | -0.2757139
a6' | 0.7044295 | 0.3371885 | 0.04600233 | 0.4595702 | 0.9077829 | 0.2809203 | 0.2124481 | 0.4258798
a7' | -0.1097719 | -0.1208706 | 0.08699909 | -0.1402279 | 0.7245845 | -0.05803312 | 0.1259739 | 0.03908528
a8' | 0.1559834 | 0.1914307 | 0.183801 | 0.2983863 | 0.2049993 | 0.2245393 | 0.06406702 | 0.2120134
a9' | -0.007423142 | -0.02391146 | -0.03498287 | 0.08155218 | 0.0623564 | 0.007552619 | 0.06432415 | 0.01270322
a10' | -0.01788345 | 0.09114237 | -0.004596798 | 0.05941773 | 0.1421899 | 0.04865443 | 0.04876868 | 0.05155144
a11' | 0.09629296 | 0.0770728 | 0.1314817 | 0.09148058 | 0.1590165 | 0.1000117 | 0.02818983 | 0.1073568
a12' | 0.07521394 | 0.02374639 | 0.008222177 | 0.03881617 | 0.0329497 | 0.02359491 | 0.01529756 | 0.0323009
a13' | -0.09322118 | -0.08615895 | -0.07138932 | -0.08230679 | -0.0727405 | -0.07995169 | 0.007661296 | -0.08090578
a14' | -0.02765628 | -0.007337385 | 0.006433093 | 0.01051266 | -0.02922448 | 0.003202791 | 0.009353192 | -0.005591448
a15' | 0.0016379 | 0.003077532 | -0.0001300216 | 0.004479178 | 0.004178549 | 0.002475563 | 0.002362828 | 0.002582155