## Sommaire
Jour | vit-esse | I(A) | NB mesures | Posi-tion | N° fich. Originel | N° fich. Epuré | N° run | NOM Fich.res | NOM Fich.raw | Observation | Nombre de fichiers | 6
15/05/2003 | 80 | ±12.5 | 5 | 5 |  | HCMQAP044_pos5ap2 | 1690 | THCMQAP044_pos5ap2.xls
15/05/2003 | 80 | ±12.5 | 5 | 2 |  | HCMQAP044_pos2ap2 | 1690 | THCMQAP044_pos2ap2.xls
15/05/2003 | 80 | ±12.5 | 5 | 3 |  | HCMQAP044_pos3ap2 | 1690 | THCMQAP044_pos3ap2.xls
15/05/2003 | 80 | ±12.5 | 5 | 4 |  | HCMQAP044_pos4ap2 | 1690 | THCMQAP044_pos4ap2.xls
15/05/2003 | 80 | ±12.5 | 5 | 1 |  | HCMQAP044_pos1ap2 | 1690 | THCMQAP044_pos1ap2.xls
Sommaire : Valeurs intégrales calculées avec les fichiers: HCMQAP044_pos5ap2+HCMQAP044_pos2ap2+HCMQAP044_pos3ap2+HCMQAP044_pos4ap2+HCMQAP044_pos1ap2

## HCMQAP044_pos5ap2
Bench Number | 91 | Valeurs dipôlaires en Teslas (signal absolu mesuré par la bobine externe corrigé de la dérive de l'électronique)
Magnet Name | hcmqap044 | (b1,sb1, a1,sa1) créé par le décentrement de la taupe (=[Babs(+I)-Babs(-I)]/2) | [6 empty] | -4.639627e-06 | 1.555254e-06 | 0.00012811729 | 9.529622e-08
Magnet Type | 2 | (b1,sb1, a1,sa1) issu des champs constants/externes (=[Babs(+I)+Babs(-I)]/2) | [6 empty] | -3.0479669e-05 | 2.592029e-08 | 1.002999e-05 | 7.798563e-08
Aperture Number | 2 | Valeurs quadripolaires: b2 (T), a2 (T), sc2 (T), q Y_top codeur (mrad) | [6 empty] | -0.002090463 | 3.408439e-05 | 6.441164e-08 | -8.1516324
GMT Time | 2003-05-15 15:02 |  | Les multipôles exprimés en unité sont rapportés au champ quadripôlaire local (C2= -2.091 mT)
Run Number | 1690 |  | Valeurs mesurées (unité) |  |  | Multipôle |  |  | Valeurs spécifiées (bn, an)
Run Type | manual | bn (normal) | sbn | an (skew) | san |  | Average |  | Uncertainty |  | Standard Deviation
Coil Name | taupe_quadrupole#4 | -0.35947317 | 0.03291929 | 9.7655597 | 0.01773924 | 3 | 0 | 0 | 2 | 2 | 1 | 1
Rref | 0.017 | -3.2498153 | 0.02349147 | -0.7010970162 | 0.08920914 | 4 | 0 | 0 | 0.5 | 0.5 | 0.7 | 0.7
Meas Type | cmp | 0.68068625 | 0.1066914 | -8.9971385 | 0.01334288 | 5 | 0 | 0 | 0.5 | 0.5 | 0.6 | 0.6
Shaft Pos | 5 | 14.151534 | 0.006551723 | 2.2890458 | 0.01271177 | 6 | 3.925 | 0 | 1 | 0.3 | 0.5 | 0.5
Coil length | 0.7499 | -0.139492245 | 0.009050128 | 0.53161374 | 0.009347717 | 7 | 0 | 0 | 0.15 | 0.15 | 0.15 | 0.15
Température (bobine) | 23.281861 | 0.144422333 | 0.006621808 | -0.062939324 | 0.008087208 | 8 | 0 | 0 | 0.1 | 0.1 | 0.1 | 0.1
Spec Curv (I spécifié) | 12.5 | 0.18135383 | 0.005227576 | 0.44369689 | 0.00531555 | 9 | 0 | 0 | 0.1 | 0.1 | 0.1 | 0.1
Angle(horiz./X_top codeur) | 0 | -0.33142552 | 0.005264839 | 0.2582662 | 0.00268374 | 10 | -0.26 | 0 | 0.2 | 0.1 | 0.3 | 0.3
Mid Current (I réel moyen) | 12.505 | -0.007402861 | 0.005703207 | -0.00122777997 | 0.003198094 | 11 | 0 | 0 | 0 | 0 | 0.05 | 0.05
Inclinaison RefMag (niv max) | 0.249 | 0.1215056 | 0.004447659 | 0.0326665159 | 0.003443108 | 12 | 0 | 0 | 0 | 0 | 0.05 | 0.05
Incli. Cryostat(ecart niv max) | 18.311 | -0.040314218 | 0.001575106 | 0.1414612 | 0.003662217 | 13 | 0 | 0 | 0 | 0 | 0.05 | 0.05
Incli. carriage (niv min) | -0.251 | -0.13718826 | 0.001486305 | -0.022295107 | 0.001428169 | 14 | 0 | 0 | 0 | 0 | 0.05 | 0.05
Dx moyen(mm) | -0.0547061 | 5.602809e-05 | 0.001691806 | 0.00371614709 | 0.001337987 | 15 | 0 | 0 | 0 | 0 | 0.05 | 0.05
Dy moyen(mm) | 1.0409624 |  |  | Multipôle refusé (orange) : (av.+unc.+2*STDV)+s < multipôle < (av.-unc.-2*STDV)-s
Analysis Tool | DRI ROT NOR CEL FDW |  |  | Multipôle litigieux (vert): (av.+unc.+2*STDV)-s < multipôle < (av.-unc.-2*STDV)+s
Number of point | 15
q(°) = Angle(verticale,C2) | -0.4670545 |  |  |  | VALEURS PRINCIPALES
Nombre Mesure | 10 |  | Module de C2 (mT) |  |  | -2.0907407 | Module de C6 (unité) |  |  | 14.33547
Sens du courant | +I / -I |  | Module de C3 (unité) |  |  | 9.772174 | Module de C10 (unité) |  |  | 0.4201718
Vitesse (%) | 80
Commentaire

## HCMQAP044_pos2ap2
Bench Number | 91 | Valeurs dipôlaires en Teslas (signal absolu mesuré par la bobine externe corrigé de la dérive de l'électronique)
Magnet Name | hcmqap044 | (b1,sb1, a1,sa1) créé par le décentrement de la taupe (=[Babs(+I)-Babs(-I)]/2) | [6 empty] | 5.057155e-05 | 1.072367e-06 | 0.00020833907 | 2.126835e-07
Magnet Type | 2 | (b1,sb1, a1,sa1) issu des champs constants/externes (=[Babs(+I)+Babs(-I)]/2) | [6 empty] | -3.0107766e-05 | 5.065929e-07 | 1.300379e-05 | 1.657157e-07
Aperture Number | 2 | Valeurs quadripolaires: b2 (T), a2 (T), sc2 (T), q Y_top codeur (mrad) | [6 empty] | -0.00376239 | 5.052854e-05 | 2.302082e-08 | -6.7145481
GMT Time | 2003-05-15 14:42 |  | Les multipôles exprimés en unité sont rapportés au champ quadripôlaire local (C2= -3.763 mT)
Run Number | 1690 |  | Valeurs mesurées (unité) |  |  | Multipôle |  |  | Valeurs spécifiées (bn, an)
Run Type | manual | bn (normal) | sbn | an (skew) | san |  | Average |  | Uncertainty |  | Standard Deviation
Coil Name | taupe_quadrupole#4 | 1.5948353 | 0.006969123 | 0.04811524 | 0.01166333 | 3 | 0 | 0 | 2 | 2 | 1 | 1
Rref | 0.017 | -0.59629192 | 0.01277004 | 0.5345977 | 0.01907283 | 4 | 0 | 0 | 0.5 | 0.5 | 0.7 | 0.7
Meas Type | cmp | -0.80662962 | 0.01766377 | -2.6832063 | 0.006705114 | 5 | 0 | 0 | 0.5 | 0.5 | 0.6 | 0.6
Shaft Pos | 2 | 4.659823 | 0.004775782 | 0.20166984 | 0.00554438 | 6 | 3.925 | 0 | 1 | 0.3 | 0.5 | 0.5
Coil length | 0.7499 | 0.104943235 | 0.004062727 | 0.22165983 | 0.002333438 | 7 | 0 | 0 | 0.15 | 0.15 | 0.15 | 0.15
Température (bobine) | 23.373414 | -0.102465762 | 0.00540862 | -0.02415919894 | 0.00594534 | 8 | 0 | 0 | 0.1 | 0.1 | 0.1 | 0.1
Spec Curv (I spécifié) | 12.5 | 0.0251147987 | 0.001540757 | -0.00680375654 | 0.004164398 | 9 | 0 | 0 | 0.1 | 0.1 | 0.1 | 0.1
Angle(horiz./X_top codeur) | 0 | -0.07566843 | 0.00192309 | 0.092641629 | 0.0009795412 | 10 | -0.26 | 0 | 0.2 | 0.1 | 0.3 | 0.3
Mid Current (I réel moyen) | 12.505 | -0.038992687 | 0.002831969 | -0.049774781 | 0.002334051 | 11 | 0 | 0 | 0 | 0 | 0.05 | 0.05
Inclinaison RefMag (niv max) | 0.284 | 0.15379197 | 0.001108829 | -0.090100623 | 0.00412411 | 12 | 0 | 0 | 0 | 0 | 0.05 | 0.05
Incli. Cryostat(ecart niv max) | 205.485 | 0.050945997 | 0.002181155 | 0.1802784 | 0.001111414 | 13 | 0 | 0 | 0 | 0 | 0.05 | 0.05
Incli. carriage (niv min) | -0.203 | -0.18888335 | 0.0007684183 | 0.010735094 | 0.0005413616 | 14 | 0 | 0 | 0 | 0 | 0.05 | 0.05
Dx moyen(mm) | 0.2158508 | -0.00142755063 | 0.000746719 | -0.002961366356 | 0.0006989321 | 15 | 0 | 0 | 0 | 0 | 0.05 | 0.05
Dy moyen(mm) | 0.9442559 |  |  | Multipôle refusé (orange) : (av.+unc.+2*STDV)+s < multipôle < (av.-unc.-2*STDV)-s
Analysis Tool | DRI ROT NOR CEL FDW |  |  | Multipôle litigieux (vert): (av.+unc.+2*STDV)-s < multipôle < (av.-unc.-2*STDV)+s
Number of point | 15
q(°) = Angle(verticale,C2) | -0.3847156 |  |  |  | VALEURS PRINCIPALES
Nombre Mesure | 10 |  | Module de C2 (mT) |  |  | -3.7627297 | Module de C6 (unité) |  |  | 4.664185
Sens du courant | +I / -I |  | Module de C3 (unité) |  |  | 1.595561 | Module de C10 (unité) |  |  | 0.1196168
Vitesse (%) | 80
Commentaire

## HCMQAP044_pos3ap2
Bench Number | 91 | Valeurs dipôlaires en Teslas (signal absolu mesuré par la bobine externe corrigé de la dérive de l'électronique)
Magnet Name | hcmqap044 | (b1,sb1, a1,sa1) créé par le décentrement de la taupe (=[Babs(+I)-Babs(-I)]/2) | [6 empty] | 5.9236578e-05 | 5.715902e-07 | 0.00017909796 | 2.686719e-07
Magnet Type | 2 | (b1,sb1, a1,sa1) issu des champs constants/externes (=[Babs(+I)+Babs(-I)]/2) | [6 empty] | -2.8504204e-05 | 2.226716e-07 | 1.14088e-05 | 2.168848e-07
Aperture Number | 2 | Valeurs quadripolaires: b2 (T), a2 (T), sc2 (T), q Y_top codeur (mrad) | [6 empty] | -0.003759407 | 5.784909e-05 | 5.390172e-08 | -7.6933038
GMT Time | 2003-05-15 14:49 |  | Les multipôles exprimés en unité sont rapportés au champ quadripôlaire local (C2= -3.76 mT)
Run Number | 1690 |  | Valeurs mesurées (unité) |  |  | Multipôle |  |  | Valeurs spécifiées (bn, an)
Run Type | manual | bn (normal) | sbn | an (skew) | san |  | Average |  | Uncertainty |  | Standard Deviation
Coil Name | taupe_quadrupole#4 | 1.3309942 | 0.01297667 | 1.08575733 | 0.01623333 | 3 | 0 | 0 | 2 | 2 | 1 | 1
Rref | 0.017 | -0.335544826 | 0.02135494 | 1.4752134 | 0.03432945 | 4 | 0 | 0 | 0.5 | 0.5 | 0.7 | 0.7
Meas Type | cmp | -1.13548332 | 0.009055402 | -2.7296929 | 0.005350065 | 5 | 0 | 0 | 0.5 | 0.5 | 0.6 | 0.6
Shaft Pos | 3 | 5.3417801 | 0.003205675 | 0.13522636 | 0.005355989 | 6 | 3.925 | 0 | 1 | 0.3 | 0.5 | 0.5
Coil length | 0.7499 | 0.27057566 | 0.002480231 | 0.068001201 | 0.00817169 | 7 | 0 | 0 | 0.15 | 0.15 | 0.15 | 0.15
Température (bobine) | 23.300172 | -0.004880464 | 0.002423712 | 0.0215961182 | 0.002163868 | 8 | 0 | 0 | 0.1 | 0.1 | 0.1 | 0.1
Spec Curv (I spécifié) | 12.5 | -0.041345364 | 0.001224818 | -0.0083102954 | 0.001638296 | 9 | 0 | 0 | 0.1 | 0.1 | 0.1 | 0.1
Angle(horiz./X_top codeur) | 0 | -0.030971588 | 0.003310218 | 0.018849839 | 0.00127811 | 10 | -0.26 | 0 | 0.2 | 0.1 | 0.3 | 0.3
Mid Current (I réel moyen) | 12.505 | -0.01988396 | 0.002615377 | -0.0179826849 | 0.002948435 | 11 | 0 | 0 | 0 | 0 | 0.05 | 0.05
Inclinaison RefMag (niv max) | 0.368 | 0.11461483 | 0.001395233 | -0.083224305 | 0.002251786 | 12 | 0 | 0 | 0 | 0 | 0.05 | 0.05
Incli. Cryostat(ecart niv max) | 35.095 | 0.050399883 | 0.00121454 | 0.16212536 | 0.001934538 | 13 | 0 | 0 | 0 | 0 | 0.05 | 0.05
Incli. carriage (niv min) | -0.09 | -0.19472212 | 0.001378966 | 0.0066276217 | 0.0005410679 | 14 | 0 | 0 | 0 | 0 | 0.05 | 0.05
Dx moyen(mm) | 0.2553601 | -0.00230928214 | 0.0005834281 | -0.00207072768 | 0.0003098698 | 15 | 0 | 0 | 0 | 0 | 0.05 | 0.05
Dy moyen(mm) | 0.8137962 |  |  | Multipôle refusé (orange) : (av.+unc.+2*STDV)+s < multipôle < (av.-unc.-2*STDV)-s
Analysis Tool | DRI ROT NOR CEL FDW |  |  | Multipôle litigieux (vert): (av.+unc.+2*STDV)-s < multipôle < (av.-unc.-2*STDV)+s
Number of point | 15
q(°) = Angle(verticale,C2) | -0.4407942 |  |  |  | VALEURS PRINCIPALES
Nombre Mesure | 10 |  | Module de C2 (mT) |  |  | -3.7598525 | Module de C6 (unité) |  |  | 5.343491
Sens du courant | +I / -I |  | Module de C3 (unité) |  |  | 1.717677 | Module de C10 (unité) |  |  | 0.0362568
Vitesse (%) | 80
Commentaire

## HCMQAP044_pos4ap2
Bench Number | 91 | Valeurs dipôlaires en Teslas (signal absolu mesuré par la bobine externe corrigé de la dérive de l'électronique)
Magnet Name | hcmqap044 | (b1,sb1, a1,sa1) créé par le décentrement de la taupe (=[Babs(+I)-Babs(-I)]/2) | [6 empty] | -3.22298187e-05 | 2.245268e-07 | 0.00018035075 | 2.84529e-07
Magnet Type | 2 | (b1,sb1, a1,sa1) issu des champs constants/externes (=[Babs(+I)+Babs(-I)]/2) | [6 empty] | -2.88115753e-05 | 2.158695e-07 | 1.066477e-05 | 2.09727e-07
Aperture Number | 2 | Valeurs quadripolaires: b2 (T), a2 (T), sc2 (T), q Y_top codeur (mrad) | [6 empty] | -0.003758394 | 5.699456e-05 | 2.255753e-08 | -7.5817211
GMT Time | 2003-05-15 14:55 |  | Les multipôles exprimés en unité sont rapportés au champ quadripôlaire local (C2= -3.759 mT)
Run Number | 1690 |  | Valeurs mesurées (unité) |  |  | Multipôle |  |  | Valeurs spécifiées (bn, an)
Run Type | manual | bn (normal) | sbn | an (skew) | san |  | Average |  | Uncertainty |  | Standard Deviation
Coil Name | taupe_quadrupole#4 | 0.95031995 | 0.02280398 | 2.1416891 | 0.01320079 | 3 | 0 | 0 | 2 | 2 | 1 | 1
Rref | 0.017 | -0.53100623 | 0.02511836 | 0.07979730484 | 0.01203827 | 4 | 0 | 0 | 0.5 | 0.5 | 0.7 | 0.7
Meas Type | cmp | 0.273559726 | 0.005688789 | -2.2573558 | 0.01416607 | 5 | 0 | 0 | 0.5 | 0.5 | 0.6 | 0.6
Shaft Pos | 4 | 5.1462309 | 0.006773042 | 0.0060831 | 0.008960051 | 6 | 3.925 | 0 | 1 | 0.3 | 0.5 | 0.5
Coil length | 0.7499 | 0.087589228 | 0.006152917 | 0.105760971 | 0.00201451 | 7 | 0 | 0 | 0.15 | 0.15 | 0.15 | 0.15
Température (bobine) | 23.272706 | -0.0655591294 | 0.002248445 | -0.15843232 | 0.002804487 | 8 | 0 | 0 | 0.1 | 0.1 | 0.1 | 0.1
Spec Curv (I spécifié) | 12.5 | 0.064666642 | 0.001018648 | 0.00862255319 | 0.003794285 | 9 | 0 | 0 | 0.1 | 0.1 | 0.1 | 0.1
Angle(horiz./X_top codeur) | 0 | -0.0112520757 | 0.004144799 | 0.073611111 | 0.003569434 | 10 | -0.26 | 0 | 0.2 | 0.1 | 0.3 | 0.3
Mid Current (I réel moyen) | 12.505 | 0.0079960632 | 0.002110749 | -0.033465909 | 0.003208401 | 11 | 0 | 0 | 0 | 0 | 0.05 | 0.05
Inclinaison RefMag (niv max) | 0.097 | 0.11994709 | 0.001881116 | 0.01786952907 | 0.002609246 | 12 | 0 | 0 | 0 | 0 | 0.05 | 0.05
Incli. Cryostat(ecart niv max) | 243.123 | -0.022879239 | 0.001351838 | 0.15992382 | 0.001257183 | 13 | 0 | 0 | 0 | 0 | 0.05 | 0.05
Incli. carriage (niv min) | -0.346 | -0.18891965 | 0.0005461823 | 0.0048947342 | 0.001217375 | 14 | 0 | 0 | 0 | 0 | 0.05 | 0.05
Dx moyen(mm) | -0.158091 | -0.00035034394 | 0.001106562 | -0.001274581479 | 0.0007646367 | 15 | 0 | 0 | 0 | 0 | 0.05 | 0.05
Dy moyen(mm) | 0.8133744 |  |  | Multipôle refusé (orange) : (av.+unc.+2*STDV)+s < multipôle < (av.-unc.-2*STDV)-s
Analysis Tool | DRI ROT NOR CEL FDW |  |  | Multipôle litigieux (vert): (av.+unc.+2*STDV)-s < multipôle < (av.-unc.-2*STDV)+s
Number of point | 15
q(°) = Angle(verticale,C2) | -0.434401 |  |  |  | VALEURS PRINCIPALES
Nombre Mesure | 10 |  | Module de C2 (mT) |  |  | -3.7588264 | Module de C6 (unité) |  |  | 5.146234
Sens du courant | +I / -I |  | Module de C3 (unité) |  |  | 2.343062 | Module de C10 (unité) |  |  | 0.07446613
Vitesse (%) | 80
Commentaire

## HCMQAP044_pos1ap2
Bench Number | 91 | Valeurs dipôlaires en Teslas (signal absolu mesuré par la bobine externe corrigé de la dérive de l'électronique)
Magnet Name | hcmqap044 | (b1,sb1, a1,sa1) créé par le décentrement de la taupe (=[Babs(+I)-Babs(-I)]/2) | [6 empty] | 5.1286504e-05 | 1.933244e-07 | 0.00012021497 | 9.132467e-08
Magnet Type | 2 | (b1,sb1, a1,sa1) issu des champs constants/externes (=[Babs(+I)+Babs(-I)]/2) | [6 empty] | -3.1400726e-05 | 1.615756e-07 | 1.375129e-05 | 7.241965e-08
Aperture Number | 2 | Valeurs quadripolaires: b2 (T), a2 (T), sc2 (T), q Y_top codeur (mrad) | [6 empty] | -0.002257151 | 2.048078e-05 | 6.915751e-08 | -4.5367409
GMT Time | 2003-05-15 14:36 |  | Les multipôles exprimés en unité sont rapportés au champ quadripôlaire local (C2= -2.257 mT)
Run Number | 1690 |  | Valeurs mesurées (unité) |  |  | Multipôle |  |  | Valeurs spécifiées (bn, an)
Run Type | manual | bn (normal) | sbn | an (skew) | san |  | Average |  | Uncertainty |  | Standard Deviation
Coil Name | taupe_quadrupole#4 | -0.25608357 | 0.01460958 | 1.8707292 | 0.03097411 | 3 | 0 | 0 | 2 | 2 | 1 | 1
Rref | 0.017 | -0.26350129 | 0.02010901 | 0.48364035 | 0.03729149 | 4 | 0 | 0 | 0.5 | 0.5 | 0.7 | 0.7
Meas Type | cmp | -0.6939248 | 0.00791424 | -1.9384416 | 0.01429019 | 5 | 0 | 0 | 0.5 | 0.5 | 0.6 | 0.6
Shaft Pos | 1 | 3.166668 | 0.0114604 | 0.65163719 | 0.01156184 | 6 | 3.925 | 0 | 1 | 0.3 | 0.5 | 0.5
Coil length | 0.7499 | -0.09257132 | 0.009666205 | -0.016193907 | 0.003152998 | 7 | 0 | 0 | 0.15 | 0.15 | 0.15 | 0.15
Température (bobine) | 23.486329 | 0.032876457 | 0.003218886 | -0.092441257 | 0.006635465 | 8 | 0 | 0 | 0.1 | 0.1 | 0.1 | 0.1
Spec Curv (I spécifié) | 12.5 | 0.15548566 | 0.002400976 | 0.27877384 | 0.00276789 | 9 | 0 | 0 | 0.1 | 0.1 | 0.1 | 0.1
Angle(horiz./X_top codeur) | 0 | -0.36074782 | 0.002334014 | 0.12287488 | 0.007191133 | 10 | -0.26 | 0 | 0.2 | 0.1 | 0.3 | 0.3
Mid Current (I réel moyen) | 12.505 | -0.058427942 | 0.001800396 | -0.026815786 | 0.0006191547 | 11 | 0 | 0 | 0 | 0 | 0.05 | 0.05
Inclinaison RefMag (niv max) | 0.202 | 0.13685521 | 0.00211331 | -0.12968689 | 0.001683668 | 12 | 0 | 0 | 0 | 0 | 0.05 | 0.05
Incli. Cryostat(ecart niv max) | 11.698 | 0.075415774 | 0.001545098 | 0.1809162 | 0.002859519 | 13 | 0 | 0 | 0 | 0 | 0.05 | 0.05
Incli. carriage (niv min) | -0.028 | -0.19391733 | 0.002762335 | 0.00833913872 | 0.002530749 | 14 | 0 | 0 | 0 | 0 | 0.05 | 0.05
Dx moyen(mm) | 0.3780303 | -0.0031259156 | 0.001021202 | 0.00013924783 | 0.002485968 | 15 | 0 | 0 | 0 | 0 | 0.05 | 0.05
Dy moyen(mm) | 0.9088294 |  |  | Multipôle refusé (orange) : (av.+unc.+2*STDV)+s < multipôle < (av.-unc.-2*STDV)-s
Analysis Tool | DRI ROT NOR CEL FDW |  |  | Multipôle litigieux (vert): (av.+unc.+2*STDV)-s < multipôle < (av.-unc.-2*STDV)+s
Number of point | 15
q(°) = Angle(verticale,C2) | -0.2599363 |  |  |  | VALEURS PRINCIPALES
Nombre Mesure | 10 |  | Module de C2 (mT) |  |  | -2.2572437 | Module de C6 (unité) |  |  | 3.23302
Sens du courant | +I / -I |  | Module de C3 (unité) |  |  | 1.888175 | Module de C10 (unité) |  |  | 0.3811
Vitesse (%) | 80
Commentaire

## Lmag_hcmqap
Fichiers | HCMQAP044_pos1ap2 | HCMQAP044_pos2ap2 | HCMQAP044_pos3ap2 | HCMQAP044_pos4ap2 | HCMQAP044_pos5ap2 | Long. mag (m)
C2 (mT) | -2.2572437 | -3.7627297 | -3.7598525 | -3.7588264 | -2.0907407 | 3.11676
Mutipôles | Position 1 | Position 2 | Position 3 | Position 4 | Position 5 | Intégrales
b3 | -0.25608357 | 1.5948353 | 1.3309942 | 0.95031995 | -0.35947317 | 0.847618
b4 | -0.26350129 | -0.59629192 | -0.335544826 | -0.53100623 | -3.2498153 | -0.8247635
b5 | -0.6939248 | -0.80662962 | -1.13548332 | 0.273559726 | 0.68068625 | -0.4107219
b6 | 3.166668 | 4.659823 | 5.3417801 | 5.1462309 | 14.151534 | 5.994915
b7 | -0.09257132 | 0.104943235 | 0.27057566 | 0.087589228 | -0.139492245 | 0.07939094
b8 | 0.032876457 | -0.102465762 | -0.004880464 | -0.0655591294 | 0.144422333 | -0.01754171
b9 | 0.15548566 | 0.0251147987 | -0.041345364 | 0.064666642 | 0.18135383 | 0.05836767
b10 | -0.36074782 | -0.07566843 | -0.030971588 | -0.0112520757 | -0.33142552 | -0.1248087
b11 | -0.058427942 | -0.038992687 | -0.01988396 | 0.0079960632 | -0.007402861 | -0.0216763
b12 | 0.13685521 | 0.15379197 | 0.11461483 | 0.11994709 | 0.1215056 | 0.1294628
b13 | 0.075415774 | 0.050945997 | 0.050399883 | -0.022879239 | -0.040314218 | 0.02438599
b14 | -0.19391733 | -0.18888335 | -0.19472212 | -0.18891965 | -0.13718826 | -0.1841085
b15 | -0.0031259156 | -0.00142755063 | -0.00230928214 | -0.00035034394 | 5.602809e-05 | -0.001427422
a3 | 1.8707292 | 0.04811524 | 1.08575733 | 2.1416891 | 9.7655597 | 2.36436
a4 | 0.48364035 | 0.5345977 | 1.4752134 | 0.07979730484 | -0.7010970162 | 0.4788387
a5 | -1.9384416 | -2.6832063 | -2.7296929 | -2.2573558 | -8.9971385 | -3.329026
a6 | 0.65163719 | 0.20166984 | 0.13522636 | 0.0060831 | 2.2890458 | 0.4828614
a7 | -0.016193907 | 0.22165983 | 0.068001201 | 0.105760971 | 0.53161374 | 0.1639328
a8 | -0.092441257 | -0.02415919894 | 0.0215961182 | -0.15843232 | -0.062939324 | -0.06049359
a9 | 0.27877384 | -0.00680375654 | -0.0083102954 | 0.00862255319 | 0.44369689 | 0.09805116
a10 | 0.12287488 | 0.092641629 | 0.018849839 | 0.073611111 | 0.2582662 | 0.09683521
a11 | -0.026815786 | -0.049774781 | -0.0179826849 | -0.033465909 | -0.00122777997 | -0.02839461
a12 | -0.12968689 | -0.090100623 | -0.083224305 | 0.01786952907 | 0.0326665159 | -0.05177454
a13 | 0.1809162 | 0.1802784 | 0.16212536 | 0.15992382 | 0.1414612 | 0.1659158
a14 | 0.00833913872 | 0.010735094 | 0.0066276217 | 0.0048947342 | -0.022295107 | 0.003577924
a15 | 0.00013924783 | -0.002961366356 | -0.00207072768 | -0.001274581479 | 0.00371614709 | -0.001000395
Angle[Horiz,C2](°) | -0.2599363 | -0.3847156 | -0.4407942 | -0.434401 | -0.4670545 | Gradient (T/m)
Temp. taupe (°C) | 23.486329 | 23.373414 | 23.300172 | 23.272706 | 23.281861 | -210.06
Niv. moyen (mrad) | 0.087 | 0.04050001 | 0.139 | -0.1245 | -0.0009999946 | C2,moyen=-3.76
Intégrale(Cn) = Sum(Cn,pos=[1,5])/(Sum(C2,pos=[1,5]) | [5 empty] | Gradient = C2,moyen/Rref*(11870/Spec_curv)
C2,moyen(mT) = (C2,pos2+C2,pos3+C2,pos4)/3 Long_mag = Intégrale(C2)/C2,moyen*.7499 [Cn,x(T) = cn,x(unit)*C2,x(T)]
Taupe : | taupe_quadrupole#4

## Result_HCMQAP
Thu 15/05/2003 15:07:09 | LISSNER | HCMQAP044 | Aperture2 | Taupe_quadrupole#4
Position | Position 1 | Position 2 | Position 3 | Position 4 | Position 5 | Integrales
Cn (mT) | 0.002256 | 0.003761 | 0.003758 | 0.003757 | 0.00209 | 0.011716
Angle(Horiz,Cn) | 2.661141 | 0.328447 | -0.815552 | -0.538052 | -1.134931 | -7.043116
b1 | -296.4188 | -205.9765 | -230.9402 | 12.7445 | -50.51269 | 1045.444
b2 | 10000 | 10000 | 10000 | 10000 | 10000 | 10000
b3 | -0.2678569 | 1.590364 | 1.352694 | 0.993533 | -0.1982367 | 2.366997
b4 | -0.2947198 | -0.5818019 | -0.4158871 | -0.5764036 | -2.980641 | 0.8200772
b5* | -0.4368423 | -0.677404 | -0.9365686 | -0.1572737 | -0.2039112 | 3.284067
b6 | 3.149841 | 4.659603 | 5.357975 | 5.141155 | 14.14706 | 5.99457
b7 | -0.09278797 | 0.09900375 | 0.2699728 | 0.08851746 | -0.1429987 | 0.1704478
b8 | 0.04315463 | -0.1029376 | -0.007843417 | -0.07581009 | 0.09938046 | 0.02536611
b9 | 0.0986351 | 0.01835915 | -0.04296609 | 0.06896199 | 0.194906 | -0.09233259
b10 | -0.3734664 | -0.07718836 | -0.03417218 | -0.01301486 | -0.3304802 | -0.1280944
b11 | -0.03414138 | -0.02732445 | -0.01449373 | -0.01508 | -0.02409095 | -0.03499697
b12* | 0.1515355 | 0.1509729 | 0.1269468 | 0.1316066 | 0.110735 | -0.1352425
b13* | 0.0575942 | 0.04611841 | 0.04638422 | -0.008606279 | -0.03108385 | -0.1668011
b14* | -0.1941675 | -0.1890262 | -0.1949193 | -0.1886363 | -0.137578 | -0.1842105
b15 | -0.003213301 | -0.001240398 | -0.002298827 | -0.0004309195 | 0.0001646011 | -0.001010283
a1 | -1057.338 | -1077.423 | -1000.027 | -1001.838 | -1135.1 | -151.6291
a2 | 53.22333 | 6.568935 | -16.31106 | -10.76104 | -22.69866 | 0
a3 | 1.885401 | 0.04959526 | 1.118959 | 2.137827 | 9.713018 | -0.8819086
a4 | 0.3692919 | 0.4682015 | 1.411561 | 0.2348718 | -0.2984279 | -0.5221303
a5 | -1.874315 | -2.602071 | -2.840169 | -2.366973 | -8.479817 | -0.5163423
a6 | 0.7020546 | 0.2220281 | 0.106124 | -0.02166036 | 2.156149 | 0.4641174
a7 | -0.02404684 | 0.2210614 | 0.06942445 | 0.127967 | 0.5472999 | -0.07751948
a8 | -0.05925535 | -0.0236905 | 0.02322304 | -0.1604571 | -0.0864675 | 0.05883446
a9 | 0.2940009 | -0.004591778 | -0.004878351 | -0.002071484 | 0.3935063 | 0.05097697
a10 | 0.1070241 | 0.08849322 | 0.01837444 | 0.07957669 | 0.2608795 | 0.09520123
a11 | -0.04644186 | -0.0502798 | -0.03078225 | -0.04027957 | 0.006803115 | 0.02183967
a12 | -0.09261115 | -0.07615931 | -0.0723393 | -0.01475743 | 0.008675429 | 0.0514774
a13 | 0.182864 | 0.1783782 | 0.1655404 | 0.1629433 | 0.1377964 | 0.02432001
a14 | 0.001142029 | 0.009843313 | 0.008819131 | 0.006370964 | -0.02014028 | 0.003457822
a15 | 3.486594e-06 | -0.002949012 | -0.002038878 | -0.001278928 | 0.003718839 | 0.001397091
Temp taupe(deg) | 23.28186 | 23.27271 | 23.27576 | 23.2605 | 23.2605
Niv init(mrad) | -0.006612142 | -0.0869751 | -0.1246134 | -0.1459758 | -0.1627604
Dx moy (mm) | 0.0005134642 | 0.000351363 | 0.0003898243 | -2.349836e-05 | 8.149106e-05 | 0.0001226276
Dy moy (mm) | 0.001794742 | 0.001831387 | 0.001700682 | 0.0017031 | 0.001929855 | 0.0008895012
| C2 centre (mT) | 0.003759 | Long. Mag. (m) | 3.116761
* = error on Conclusion : CONTACT CEA
Dx corrected | 0.0005134642 | 0.0003513631 | 0.0003898243 | -2.349836e-05 | 8.149106e-05 | 0.0002577675
Dy corrected | 0.001794742 | 0.001831388 | 0.001700682 | 0.001703099 | 0.001929855 | 0.001776974
Feed down
| Position 1 | Position 2 | Position 3 | Position 4 | Position 5
b1' | 0 | 0 | 0 | 0 | 0
b2' | 9999.586 | 10000.06 | 9999.838 | 9999.569 | 9997.793
b3' | -0.4115237 | 1.402973 | 0.900446 | 0.9253332 | -0.1394672
b4' | 0.4440116 | 0.4834658 | 0.6347309 | 0.3729813 | 0.8659943
b5' | -0.3317471 | -0.3154649 | -0.3753374 | -0.1819558 | -1.088675
b6' | 3.148258 | 4.528993 | 5.353448 | 5.063501 | 13.77017
b7' | -0.03987357 | 0.1019759 | 0.2524512 | 0.2017757 | -0.07095291
b8' | -0.1813207 | -0.09594463 | -0.01182116 | -0.07491247 | -0.2505146
b9' | -0.1045755 | -0.08179845 | -0.06656209 | -0.002625693 | -0.08588912
b10' | -0.3347483 | -0.0286701 | -0.00670112 | 0.02754659 | -0.339358
b11' | 0.1237547 | 0.09724963 | 0.09713238 | -0.0008182869 | -0.02908521
b12' | -0.05925587 | -0.06818623 | -0.05901779 | -0.06413909 | -0.07876626
b13' | -0.02021287 | -0.01845623 | -0.02319088 | -0.01351396 | -0.009934806
b14' | -0.1955314 | -0.1849374 | -0.1928017 | -0.1868342 | -0.1434773
b15' | -0.003213301 | -0.001240398 | -0.002298827 | -0.0004309195 | 0.0001646011
Feed down
| Position 1 | Position 2 | Position 3 | Position 4 | Position 5
a1' | 0 | 0 | 0 | 0 | 0
a2' | 53.28067 | 6.913641 | -15.9891 | -10.56788 | -22.65055
a3' | 1.82552 | -0.1094041 | 1.091248 | 1.963617 | 8.693631
a4' | -0.04162874 | -0.03882472 | 0.7762734 | 0.1849347 | -0.5536157
a5' | -0.1056 | -0.06926075 | -0.1479396 | 0.2084407 | -0.3982049
a6' | 0.6389213 | 0.3134353 | 0.2777244 | 0.03048564 | 2.07449
a7' | -0.004683227 | 0.1400085 | 0.06765952 | 0.07635574 | 0.6233708
a8' | 0.09508981 | -0.008627276 | -0.01205853 | -0.105164 | 0.1056302
a9' | -0.03175818 | -0.06296928 | -0.03185357 | -0.01479617 | 0.06711362
a10' | 0.05695281 | 0.0486649 | -0.003183732 | 0.06502596 | 0.2338574
a11' | 0.09876758 | 0.1113105 | 0.09066842 | 0.104976 | 0.1455386
a12' | 0.04663179 | 0.02770156 | 0.02889586 | -0.02780655 | -0.02574209
a13' | -0.08317269 | -0.08370317 | -0.08532732 | -0.08284545 | -0.06649236
a14' | -0.003605828 | 0.007119222 | 0.004944938 | 0.005791326 | -0.01962911
a15' | 3.486594e-06 | -0.002949012 | -0.002038878 | -0.001278928 | 0.003718839
Feed down normalised
| Position 1 | Position 2 | Position 3 | Position 4 | Position 5 | Central | Sigma | Integrals |  | Coil Waviness
b1' | 0 | 0 | 0 | 0 | 0 | 0 | 0 | 0
b2' | 10000 | 10000 | 10000 | 10000 | 10000 | 10000 | 0 | 10000
b3' | -0.4115407 | 1.402965 | 0.9004605 | 0.9253731 | -0.139498 | 1.076266 | 0.2832037 | 0.69883 |  | -4.489315
b4' | 0.44403 | 0.4834631 | 0.6347411 | 0.3729974 | 0.8661855 | 0.4970672 | 0.1314011 | 0.5387961 |  | -4.734381
b5' | -0.3317608 | -0.3154632 | -0.3753435 | -0.1819636 | -1.088915 | -0.2909234 | 0.09899797 | -0.4035924 |  | -4.689964
b6' | 3.148388 | 4.528968 | 5.353534 | 5.063719 | 13.77321 | 4.982074 | 0.4183027 | 5.893304 |  | -3.475496
b7' | -0.03987522 | 0.1019753 | 0.2524552 | 0.2017844 | -0.07096857 | 0.185405 | 0.07656544 | 0.1185557 |  | -4.413846
b8' | -0.1813282 | -0.0959441 | -0.01182135 | -0.0749157 | -0.2505699 | -0.06089372 | 0.04377923 | -0.1036677
b9' | -0.1045798 | -0.081798 | -0.06656317 | -0.002625806 | -0.08590808 | -0.05032899 | 0.04200858 | -0.06293252
b10' | -0.3347622 | -0.02866995 | -0.006701229 | 0.02754778 | -0.3394329 | -0.0026078 | 0.02833152 | -0.0956441 |  | 0.01277072
b11' | 0.1237598 | 0.09724909 | 0.09713395 | -0.0008183222 | -0.02909163 | 0.06452157 | 0.05658604 | 0.06056263
b12' | -0.05925832 | -0.06818586 | -0.05901875 | -0.06414185 | -0.07878365 | -0.06378215 | 0.004594129 | -0.06513667
b13' | -0.0202137 | -0.01845612 | -0.02319126 | -0.01351455 | -0.009936999 | -0.01838731 | 0.004838722 | -0.01752086
b14' | -0.1955395 | -0.1849364 | -0.1928048 | -0.1868423 | -0.143509 | -0.1881945 | 0.00410482 | -0.1832764 | alpha | 285
b15' | -0.003213434 | -0.001240391 | -0.002298864 | -0.0004309381 | 0.0001646374 | -0.001323398 | 0.0009367255 | -0.001397305 | beta | 0.5536
Feed down normalised
| Position 1 | Position 2 | Position 3 | Position 4 | Position 5 | Central | Sigma | Integrals
a1' | 0 | 0 | 0 | 0 | 0 | 0 | 0 | 0
a2' | 53.28287 | 6.913603 | -15.98935 | -10.56834 | -22.65555 | -6.548029 | 11.96906 | -0.0598584
a3' | 1.825595 | -0.1094035 | 1.091265 | 1.963701 | 8.695551 | 0.9818544 | 1.040874 | 2.13541
a4' | -0.04163047 | -0.0388245 | 0.776286 | 0.1849427 | -0.553738 | 0.3074681 | 0.4211421 | 0.1417784
a5' | -0.1056043 | -0.06926037 | -0.147942 | 0.2084497 | -0.3982929 | -0.00291756 | 0.1872292 | -0.07066856
a6' | 0.6389478 | 0.3134336 | 0.2777289 | 0.03048696 | 2.074948 | 0.2072165 | 0.1540899 | 0.519471
a7' | -0.004683421 | 0.1400078 | 0.06766062 | 0.07635903 | 0.6235084 | 0.0946758 | 0.0394988 | 0.1510873
a8' | 0.09509375 | -0.008627228 | -0.01205873 | -0.1051686 | 0.1056535 | -0.0419515 | 0.05477445 | -0.00240268
a9' | -0.0317595 | -0.06296893 | -0.03185409 | -0.01479681 | 0.06712843 | -0.03653994 | 0.02442552 | -0.02198671
a10' | 0.05695517 | 0.04866463 | -0.003183784 | 0.06502877 | 0.233909 | 0.03683654 | 0.03561132 | 0.06610784
a11' | 0.09877167 | 0.1113099 | 0.09066988 | 0.1049805 | 0.1455708 | 0.1023201 | 0.01057406 | 0.1075955
a12' | 0.04663372 | 0.02770141 | 0.02889633 | -0.02780775 | -0.02574777 | 0.009596662 | 0.03239868 | 0.01022254
a13' | -0.08317614 | -0.08370271 | -0.0853287 | -0.08284902 | -0.06650704 | -0.08396014 | 0.001259722 | -0.08151197
a14' | -0.003605978 | 0.007119183 | 0.004945018 | 0.005791576 | -0.01963344 | 0.005951926 | 0.001095916 | 0.001148931
a15' | 3.486738e-06 | -0.002948996 | -0.002038911 | -0.001278983 | 0.00371966 | -0.002088963 | 0.0008361307 | -0.001009895