## Sommaire
Jour | vit-esse | I(A) | NB mesures | Posi-tion | N° fich. Originel | N° fich. Epuré | N° run | NOM Fich.res | NOM Fich.raw | Observation | Nombre de fichiers | 6
26/05/2003 | 80 | ±12.5 | 5 | 5 |  | HCMQAP048_pos5ap2 | 1730 | THCMQAP048_pos5ap2.xls
26/05/2003 | 80 | ±12.5 | 5 | 2 |  | HCMQAP048_pos2ap2 | 1730 | THCMQAP048_pos2ap2.xls
26/05/2003 | 80 | ±12.5 | 5 | 3 |  | HCMQAP048_pos3ap2 | 1730 | THCMQAP048_pos3ap2.xls
26/05/2003 | 80 | ±12.5 | 5 | 4 |  | HCMQAP048_pos4ap2 | 1730 | THCMQAP048_pos4ap2.xls
26/05/2003 | 80 | ±12.5 | 5 | 1 |  | HCMQAP048_pos1ap2 | 1730 | THCMQAP048_pos1ap2.xls
Sommaire : Valeurs intégrales calculées avec les fichiers: HCMQAP048_pos5ap2+HCMQAP048_pos2ap2+HCMQAP048_pos3ap2+HCMQAP048_pos4ap2+HCMQAP048_pos1ap2

## HCMQAP048_pos5ap2
Bench Number | 91 | Valeurs dipôlaires en Teslas (signal absolu mesuré par la bobine externe corrigé de la dérive de l'électronique)
Magnet Name | hcmqap048 | (b1,sb1, a1,sa1) créé par le décentrement de la taupe (=[Babs(+I)-Babs(-I)]/2) | [6 empty] | -5.383534e-06 | 1.515201e-07 | 0.00010675826 | 9.07973e-08
Magnet Type | 2 | (b1,sb1, a1,sa1) issu des champs constants/externes (=[Babs(+I)+Babs(-I)]/2) | [6 empty] | -3.0000032e-05 | 1.005027e-07 | 9.05168e-06 | 8.415469e-08
Aperture Number | 2 | Valeurs quadripolaires: b2 (T), a2 (T), sc2 (T), q Y_top codeur (mrad) | [6 empty] | -0.002093549 | 4.699261e-05 | 6.746006e-08 | -11.22131
GMT Time | 2003-05-26 10:38 |  | Les multipôles exprimés en unité sont rapportés au champ quadripôlaire local (C2= -2.094 mT)
Run Number | 1730 |  | Valeurs mesurées (unité) |  |  | Multipôle |  |  | Valeurs spécifiées (bn, an)
Run Type | manual | bn (normal) | sbn | an (skew) | san |  | Average |  | Uncertainty |  | Standard Deviation
Coil Name | taupe_quadrupole#4 | -1.3387206 | 0.01211531 | 4.9382927 | 0.01450825 | 3 | 0 | 0 | 2 | 2 | 1 | 1
Rref | 0.017 | -3.102153 | 0.02024287 | 0.8931010358 | 0.04410287 | 4 | 0 | 0 | 0.5 | 0.5 | 0.7 | 0.7
Meas Type | cmp | 0.19646984 | 0.005769553 | -8.3286679 | 0.01206562 | 5 | 0 | 0 | 0.5 | 0.5 | 0.6 | 0.6
Shaft Pos | 5 | 13.134989 | 0.003836375 | 1.8330879 | 0.002993072 | 6 | 3.925 | 0 | 1 | 0.3 | 0.5 | 0.5
Coil length | 0.7499 | -0.095353004 | 0.006339284 | 0.34498375 | 0.006070602 | 7 | 0 | 0 | 0.15 | 0.15 | 0.15 | 0.15
Température (bobine) | 21.505738 | -0.01114356351 | 0.007452863 | 0.251094165 | 0.005215876 | 8 | 0 | 0 | 0.1 | 0.1 | 0.1 | 0.1
Spec Curv (I spécifié) | 12.5 | 0.0545575427 | 0.005854989 | 0.22985067 | 0.0016236 | 9 | 0 | 0 | 0.1 | 0.1 | 0.1 | 0.1
Angle(horiz./X_top codeur) | 0 | -0.33683007 | 0.003099107 | 0.15307337 | 0.004598904 | 10 | -0.26 | 0 | 0.2 | 0.1 | 0.3 | 0.3
Mid Current (I réel moyen) | 12.505 | 0.01478715883 | 0.003393142 | 0.0074444043 | 0.002563705 | 11 | 0 | 0 | 0 | 0 | 0.05 | 0.05
Inclinaison RefMag (niv max) | 0.276 | 0.079730147 | 0.001099119 | 0.069806641 | 0.001737434 | 12 | 0 | 0 | 0 | 0 | 0.05 | 0.05
Incli. Cryostat(ecart niv max) | 25.94 | -0.040335425 | 0.002103085 | 0.11447107 | 0.000726395 | 13 | 0 | 0 | 0 | 0 | 0.05 | 0.05
Incli. carriage (niv min) | -0.135 | -0.13394422 | 0.00202655 | -0.032297382 | 0.002679158 | 14 | 0 | 0 | 0 | 0 | 0.05 | 0.05
Dx moyen(mm) | -0.0631481 | 0.0015928131 | 0.001214994 | 0.0025817192 | 0.002149826 | 15 | 0 | 0 | 0 | 0 | 0.05 | 0.05
Dy moyen(mm) | 0.8654603 |  |  | Multipôle refusé (orange) : (av.+unc.+2*STDV)+s < multipôle < (av.-unc.-2*STDV)-s
Analysis Tool | DRI ROT NOR CEL FDW |  |  | Multipôle litigieux (vert): (av.+unc.+2*STDV)-s < multipôle < (av.-unc.-2*STDV)+s
Number of point | 15
q(°) = Angle(verticale,C2) | -0.6429342 |  |  |  | VALEURS PRINCIPALES
Nombre Mesure | 10 |  | Module de C2 (mT) |  |  | -2.0940762 | Module de C6 (unité) |  |  | 13.26228
Sens du courant | +I / -I |  | Module de C3 (unité) |  |  | 5.116533 | Module de C10 (unité) |  |  | 0.369981
Vitesse (%) | 80
Commentaire

## HCMQAP048_pos2ap2
Bench Number | 91 | Valeurs dipôlaires en Teslas (signal absolu mesuré par la bobine externe corrigé de la dérive de l'électronique)
Magnet Name | hcmqap048 | (b1,sb1, a1,sa1) créé par le décentrement de la taupe (=[Babs(+I)-Babs(-I)]/2) | [6 empty] | 6.1230934e-05 | 3.333215e-07 | 0.00018497841 | 8.015714e-08
Magnet Type | 2 | (b1,sb1, a1,sa1) issu des champs constants/externes (=[Babs(+I)+Babs(-I)]/2) | [6 empty] | -2.8489962e-05 | 1.748269e-07 | 1.319277e-05 | 1.727533e-07
Aperture Number | 2 | Valeurs quadripolaires: b2 (T), a2 (T), sc2 (T), q Y_top codeur (mrad) | [6 empty] | -0.003759973 | 3.972543e-05 | 5.22188e-08 | -5.2824787
GMT Time | 2003-05-26 10:18 |  | Les multipôles exprimés en unité sont rapportés au champ quadripôlaire local (C2= -3.76 mT)
Run Number | 1730 |  | Valeurs mesurées (unité) |  |  | Multipôle |  |  | Valeurs spécifiées (bn, an)
Run Type | manual | bn (normal) | sbn | an (skew) | san |  | Average |  | Uncertainty |  | Standard Deviation
Coil Name | taupe_quadrupole#4 | 1.35223176 | 0.009907963 | -1.36904062 | 0.01058257 | 3 | 0 | 0 | 2 | 2 | 1 | 1
Rref | 0.017 | -0.471612221 | 0.01782523 | 2.1880051 | 0.01016263 | 4 | 0 | 0 | 0.5 | 0.5 | 0.7 | 0.7
Meas Type | cmp | -0.98267034 | 0.009700951 | -1.9317303 | 0.005541417 | 5 | 0 | 0 | 0.5 | 0.5 | 0.6 | 0.6
Shaft Pos | 2 | 2.9510682 | 0.001913893 | 0.225940518 | 0.003799691 | 6 | 3.925 | 0 | 1 | 0.3 | 0.5 | 0.5
Coil length | 0.7499 | -0.068918848 | 0.004770281 | 0.057826827 | 0.005036681 | 7 | 0 | 0 | 0.15 | 0.15 | 0.15 | 0.15
Température (bobine) | 21.130372 | -0.167245093 | 0.004001799 | 0.129339163 | 0.004583179 | 8 | 0 | 0 | 0.1 | 0.1 | 0.1 | 0.1
Spec Curv (I spécifié) | 12.5 | 0.08064489 | 0.002120734 | 0.01969997 | 0.001963028 | 9 | 0 | 0 | 0.1 | 0.1 | 0.1 | 0.1
Angle(horiz./X_top codeur) | 0 | -0.090305458 | 0.003595715 | 0.073767638 | 0.002491493 | 10 | -0.26 | 0 | 0.2 | 0.1 | 0.3 | 0.3
Mid Current (I réel moyen) | 12.505 | -0.090883988 | 0.002100035 | -0.047781935 | 0.00160299 | 11 | 0 | 0 | 0 | 0 | 0.05 | 0.05
Inclinaison RefMag (niv max) | 0.221 | 0.108560467 | 0.0005347932 | -0.088454502 | 0.001697211 | 12 | 0 | 0 | 0 | 0 | 0.05 | 0.05
Incli. Cryostat(ecart niv max) | 239.054 | 0.07446693 | 0.001132297 | 0.15145597 | 0.001208667 | 13 | 0 | 0 | 0 | 0 | 0.05 | 0.05
Incli. carriage (niv min) | -0.28 | -0.18368495 | 0.0009192723 | 0.001977786 | 0.001556128 | 14 | 0 | 0 | 0 | 0 | 0.05 | 0.05
Dx moyen(mm) | 0.2679908 | 0.004077764 | 0.0009842479 | -0.0033311834 | 0.0006805826 | 15 | 0 | 0 | 0 | 0 | 0.05 | 0.05
Dy moyen(mm) | 0.8391654 |  |  | Multipôle refusé (orange) : (av.+unc.+2*STDV)+s < multipôle < (av.-unc.-2*STDV)-s
Analysis Tool | DRI ROT NOR CEL FDW |  |  | Multipôle litigieux (vert): (av.+unc.+2*STDV)-s < multipôle < (av.-unc.-2*STDV)+s
Number of point | 15
q(°) = Angle(verticale,C2) | -0.302664 |  |  |  | VALEURS PRINCIPALES
Nombre Mesure | 10 |  | Module de C2 (mT) |  |  | -3.7601825 | Module de C6 (unité) |  |  | 2.959705
Sens du courant | +I / -I |  | Module de C3 (unité) |  |  | 1.924267 | Module de C10 (unité) |  |  | 0.1166051
Vitesse (%) | 80
Commentaire

## HCMQAP048_pos3ap2
Bench Number | 91 | Valeurs dipôlaires en Teslas (signal absolu mesuré par la bobine externe corrigé de la dérive de l'électronique)
Magnet Name | hcmqap048 | (b1,sb1, a1,sa1) créé par le décentrement de la taupe (=[Babs(+I)-Babs(-I)]/2) | [6 empty] | 9.1702767e-05 | 1.418363e-07 | 0.00017413492 | 2.041663e-07
Magnet Type | 2 | (b1,sb1, a1,sa1) issu des champs constants/externes (=[Babs(+I)+Babs(-I)]/2) | [6 empty] | -2.7437353e-05 | 1.018984e-07 | 1.136924e-05 | 1.87881e-07
Aperture Number | 2 | Valeurs quadripolaires: b2 (T), a2 (T), sc2 (T), q Y_top codeur (mrad) | [6 empty] | -0.003759842 | 4.633141e-05 | 5.178666e-08 | -6.1610387
GMT Time | 2003-05-26 10:25 |  | Les multipôles exprimés en unité sont rapportés au champ quadripôlaire local (C2= -3.76 mT)
Run Number | 1730 |  | Valeurs mesurées (unité) |  |  | Multipôle |  |  | Valeurs spécifiées (bn, an)
Run Type | manual | bn (normal) | sbn | an (skew) | san |  | Average |  | Uncertainty |  | Standard Deviation
Coil Name | taupe_quadrupole#4 | 1.5750272 | 0.01829449 | -0.08977476 | 0.01182662 | 3 | 0 | 0 | 2 | 2 | 1 | 1
Rref | 0.017 | -0.04567909 | 0.02384276 | 1.6661391 | 0.01558741 | 4 | 0 | 0 | 0.5 | 0.5 | 0.7 | 0.7
Meas Type | cmp | -1.12478346 | 0.003876047 | -1.00833109 | 0.005920371 | 5 | 0 | 0 | 0.5 | 0.5 | 0.6 | 0.6
Shaft Pos | 3 | 2.426456 | 0.003453626 | 0.209519937 | 0.003562037 | 6 | 3.925 | 0 | 1 | 0.3 | 0.5 | 0.5
Coil length | 0.7499 | -0.23312815 | 0.002896077 | -0.26562742 | 0.004438194 | 7 | 0 | 0 | 0.15 | 0.15 | 0.15 | 0.15
Température (bobine) | 21.24939 | -0.017261616 | 0.00456333 | 0.05419455 | 0.002361123 | 8 | 0 | 0 | 0.1 | 0.1 | 0.1 | 0.1
Spec Curv (I spécifié) | 12.5 | 0.071548193 | 0.003079794 | -0.00747675 | 0.002126395 | 9 | 0 | 0 | 0.1 | 0.1 | 0.1 | 0.1
Angle(horiz./X_top codeur) | 0 | -0.079693708 | 0.001465817 | 0.058393385 | 0.003726317 | 10 | -0.26 | 0 | 0.2 | 0.1 | 0.3 | 0.3
Mid Current (I réel moyen) | 12.505 | -0.085141537 | 0.0008360078 | -0.032312802 | 0.002347521 | 11 | 0 | 0 | 0 | 0 | 0.05 | 0.05
Inclinaison RefMag (niv max) | 0.274 | 0.0406055 | 0.002747268 | -0.111821556 | 0.001404869 | 12 | 0 | 0 | 0 | 0 | 0.05 | 0.05
Incli. Cryostat(ecart niv max) | -16.785 | 0.099228951 | 0.001313822 | 0.12084402 | 0.002809561 | 13 | 0 | 0 | 0 | 0 | 0.05 | 0.05
Incli. carriage (niv min) | -0.201 | -0.17622698 | 0.0003336289 | 0.0006052321 | 0.0006900299 | 14 | 0 | 0 | 0 | 0 | 0.05 | 0.05
Dx moyen(mm) | 0.4048739 | 0.0027104668 | 0.001304985 | 0.00286260702 | 0.001224794 | 15 | 0 | 0 | 0 | 0 | 0.05 | 0.05
Dy moyen(mm) | 0.7923147 |  |  | Multipôle refusé (orange) : (av.+unc.+2*STDV)+s < multipôle < (av.-unc.-2*STDV)-s
Analysis Tool | DRI ROT NOR CEL FDW |  |  | Multipôle litigieux (vert): (av.+unc.+2*STDV)-s < multipôle < (av.-unc.-2*STDV)+s
Number of point | 15
q(°) = Angle(verticale,C2) | -0.3530018 |  |  |  | VALEURS PRINCIPALES
Nombre Mesure | 10 |  | Module de C2 (mT) |  |  | -3.7601278 | Module de C6 (unité) |  |  | 2.435485
Sens du courant | +I / -I |  | Module de C3 (unité) |  |  | 1.577584 | Module de C10 (unité) |  |  | 0.09879714
Vitesse (%) | 80
Commentaire

## HCMQAP048_pos4ap2
Bench Number | 91 | Valeurs dipôlaires en Teslas (signal absolu mesuré par la bobine externe corrigé de la dérive de l'électronique)
Magnet Name | hcmqap048 | (b1,sb1, a1,sa1) créé par le décentrement de la taupe (=[Babs(+I)-Babs(-I)]/2) | [6 empty] | -6.583348e-06 | 2.399758e-07 | 0.00019619717 | 3.14734e-07
Magnet Type | 2 | (b1,sb1, a1,sa1) issu des champs constants/externes (=[Babs(+I)+Babs(-I)]/2) | [6 empty] | -2.7897534e-05 | 2.94067e-07 | 1.003391e-05 | 3.276243e-07
Aperture Number | 2 | Valeurs quadripolaires: b2 (T), a2 (T), sc2 (T), q Y_top codeur (mrad) | [6 empty] | -0.003761586 | 6.331419e-05 | 5.59825e-08 | -8.4150966
GMT Time | 2003-05-26 10:31 |  | Les multipôles exprimés en unité sont rapportés au champ quadripôlaire local (C2= -3.762 mT)
Run Number | 1730 |  | Valeurs mesurées (unité) |  |  | Multipôle |  |  | Valeurs spécifiées (bn, an)
Run Type | manual | bn (normal) | sbn | an (skew) | san |  | Average |  | Uncertainty |  | Standard Deviation
Coil Name | taupe_quadrupole#4 | 2.1692924 | 0.0101989 | -1.4013935 | 0.01618711 | 3 | 0 | 0 | 2 | 2 | 1 | 1
Rref | 0.017 | -0.114316544 | 0.01552187 | 0.96887466 | 0.01182862 | 4 | 0 | 0 | 0.5 | 0.5 | 0.7 | 0.7
Meas Type | cmp | -0.498835133 | 0.004688797 | -1.5341909 | 0.003061804 | 5 | 0 | 0 | 0.5 | 0.5 | 0.6 | 0.6
Shaft Pos | 4 | 2.4663434 | 0.005254768 | 0.46182379 | 0.005175734 | 6 | 3.925 | 0 | 1 | 0.3 | 0.5 | 0.5
Coil length | 0.7499 | -0.014369309 | 0.004427904 | 0.006666309 | 0.003510096 | 7 | 0 | 0 | 0.15 | 0.15 | 0.15 | 0.15
Température (bobine) | 21.368409 | 0.02257702 | 0.002273241 | 0.09194692 | 0.003580322 | 8 | 0 | 0 | 0.1 | 0.1 | 0.1 | 0.1
Spec Curv (I spécifié) | 12.5 | 0.0522018357 | 0.00236162 | 0.04104421 | 0.002438353 | 9 | 0 | 0 | 0.1 | 0.1 | 0.1 | 0.1
Angle(horiz./X_top codeur) | 0 | -0.09924075 | 0.001859079 | 0.076532878 | 0.001740733 | 10 | -0.26 | 0 | 0.2 | 0.1 | 0.3 | 0.3
Mid Current (I réel moyen) | 12.505 | -0.04082726526 | 0.002121817 | -0.05815908 | 0.002153541 | 11 | 0 | 0 | 0 | 0 | 0.05 | 0.05
Inclinaison RefMag (niv max) | 0.212 | 0.13420014 | 0.001687695 | 0.000644487 | 0.003240591 | 12 | 0 | 0 | 0 | 0 | 0.05 | 0.05
Incli. Cryostat(ecart niv max) | 225.321 | 0.0101432151 | 0.001863904 | 0.16225861 | 0.0009024115 | 13 | 0 | 0 | 0 | 0 | 0.05 | 0.05
Incli. carriage (niv min) | -0.262 | -0.18051518 | 0.001981109 | 0.0003465623 | 0.0009458753 | 14 | 0 | 0 | 0 | 0 | 0.05 | 0.05
Dx moyen(mm) | -0.0446282 | 0.0050612638 | 0.000629162 | -0.0017544937 | 0.001491769 | 15 | 0 | 0 | 0 | 0 | 0.05 | 0.05
Dy moyen(mm) | 0.8859356 |  |  | Multipôle refusé (orange) : (av.+unc.+2*STDV)+s < multipôle < (av.-unc.-2*STDV)-s
Analysis Tool | DRI ROT NOR CEL FDW |  |  | Multipôle litigieux (vert): (av.+unc.+2*STDV)-s < multipôle < (av.-unc.-2*STDV)+s
Number of point | 15
q(°) = Angle(verticale,C2) | -0.4821499 |  |  |  | VALEURS PRINCIPALES
Nombre Mesure | 10 |  | Module de C2 (mT) |  |  | -3.7621186 | Module de C6 (unité) |  |  | 2.509209
Sens du courant | +I / -I |  | Module de C3 (unité) |  |  | 2.582583 | Module de C10 (unité) |  |  | 0.1253236
Vitesse (%) | 80
Commentaire

## HCMQAP048_pos1ap2
Bench Number | 91 | Valeurs dipôlaires en Teslas (signal absolu mesuré par la bobine externe corrigé de la dérive de l'électronique)
Magnet Name | hcmqap048 | (b1,sb1, a1,sa1) créé par le décentrement de la taupe (=[Babs(+I)-Babs(-I)]/2) | [6 empty] | 4.0961833e-05 | 6.970597e-07 | 0.000111196669 | 3.161059e-07
Magnet Type | 2 | (b1,sb1, a1,sa1) issu des champs constants/externes (=[Babs(+I)+Babs(-I)]/2) | [6 empty] | -3.1031507e-05 | 1.728615e-07 | 1.4397931e-05 | 1.386398e-07
Aperture Number | 2 | Valeurs quadripolaires: b2 (T), a2 (T), sc2 (T), q Y_top codeur (mrad) | [6 empty] | -0.002249272 | 2.053406e-05 | 4.156994e-08 | -4.564474
GMT Time | 2003-05-26 10:12 |  | Les multipôles exprimés en unité sont rapportés au champ quadripôlaire local (C2= -2.249 mT)
Run Number | 1730 |  | Valeurs mesurées (unité) |  |  | Multipôle |  |  | Valeurs spécifiées (bn, an)
Run Type | manual | bn (normal) | sbn | an (skew) | san |  | Average |  | Uncertainty |  | Standard Deviation
Coil Name | taupe_quadrupole#4 | 0.47593303 | 0.01761779 | -1.4034988 | 0.01831291 | 3 | 0 | 0 | 2 | 2 | 1 | 1
Rref | 0.017 | -0.99295755 | 0.03603634 | 2.2360025 | 0.04023527 | 4 | 0 | 0 | 0.5 | 0.5 | 0.7 | 0.7
Meas Type | cmp | -0.435265634 | 0.01919763 | -2.1381461 | 0.0105559 | 5 | 0 | 0 | 0.5 | 0.5 | 0.6 | 0.6
Shaft Pos | 1 | 2.6804677 | 0.0128459 | 0.25519884 | 0.008547553 | 6 | 3.925 | 0 | 1 | 0.3 | 0.5 | 0.5
Coil length | 0.7499 | 0.072391116 | 0.005318722 | -0.0323442375 | 0.006145888 | 7 | 0 | 0 | 0.15 | 0.15 | 0.15 | 0.15
Température (bobine) | 21.020508 | 0.032677859 | 0.002591188 | 0.1284628 | 0.007340692 | 8 | 0 | 0 | 0.1 | 0.1 | 0.1 | 0.1
Spec Curv (I spécifié) | 12.5 | 0.105951325 | 0.006701173 | 0.24601814 | 0.003077547 | 9 | 0 | 0 | 0.1 | 0.1 | 0.1 | 0.1
Angle(horiz./X_top codeur) | 0 | -0.37699728 | 0.003498911 | 0.0083535977 | 0.007109633 | 10 | -0.26 | 0 | 0.2 | 0.1 | 0.3 | 0.3
Mid Current (I réel moyen) | 12.505 | -0.023768204 | 0.003114181 | -0.065388802 | 0.003646027 | 11 | 0 | 0 | 0 | 0 | 0.05 | 0.05
Inclinaison RefMag (niv max) | 0.358 | 0.12117896 | 0.00245328 | -0.055736309 | 0.003063078 | 12 | 0 | 0 | 0 | 0 | 0.05 | 0.05
Incli. Cryostat(ecart niv max) | 66.121 | 0.052161761 | 0.001450569 | 0.16535407 | 0.001932814 | 13 | 0 | 0 | 0 | 0 | 0.05 | 0.05
Incli. carriage (niv min) | 0.088 | -0.19761426 | 0.00261229 | -0.0093689638 | 0.002084238 | 14 | 0 | 0 | 0 | 0 | 0.05 | 0.05
Dx moyen(mm) | 0.3018938 | 0.0021024311 | 0.001764296 | -0.00482375657 | 0.001085393 | 15 | 0 | 0 | 0 | 0 | 0.05 | 0.05
Dy moyen(mm) | 0.843161 |  |  | Multipôle refusé (orange) : (av.+unc.+2*STDV)+s < multipôle < (av.-unc.-2*STDV)-s
Analysis Tool | DRI ROT NOR CEL FDW |  |  | Multipôle litigieux (vert): (av.+unc.+2*STDV)-s < multipôle < (av.-unc.-2*STDV)+s
Number of point | 15
q(°) = Angle(verticale,C2) | -0.2615253 |  |  |  | VALEURS PRINCIPALES
Nombre Mesure | 10 |  | Module de C2 (mT) |  |  | -2.2493658 | Module de C6 (unité) |  |  | 2.692589
Sens du courant | +I / -I |  | Module de C3 (unité) |  |  | 1.481999 | Module de C10 (unité) |  |  | 0.3770898
Vitesse (%) | 80
Commentaire

## Lmag_hcmqap
Fichiers | HCMQAP048_pos1ap2 | HCMQAP048_pos2ap2 | HCMQAP048_pos3ap2 | HCMQAP048_pos4ap2 | HCMQAP048_pos5ap2 | Long. mag (m)
C2 (mT) | -2.2493658 | -3.7601825 | -3.7601278 | -3.7621186 | -2.0940762 | 3.115776051
Mutipôles | Position 1 | Position 2 | Position 3 | Position 4 | Position 5 | Intégrales
b3 | 0.47593303 | 1.35223176 | 1.5750272 | 2.1692924 | -1.3387206 | 1.115793
b4 | -0.99295755 | -0.471612221 | -0.04567909 | -0.114316544 | -3.102153 | -0.7106707
b5 | -0.435265634 | -0.98267034 | -1.12478346 | -0.498835133 | 0.19646984 | -0.6635582
b6 | 2.6804677 | 2.9510682 | 2.426456 | 2.4663434 | 13.134989 | 4.033953
b7 | 0.072391116 | -0.068918848 | -0.23312815 | -0.014369309 | -0.095353004 | -0.07850062
b8 | 0.032677859 | -0.167245093 | -0.017261616 | 0.02257702 | -0.01114356351 | -0.03575299
b9 | 0.105951325 | 0.08064489 | 0.071548193 | 0.0522018357 | 0.0545575427 | 0.07175474
b10 | -0.37699728 | -0.090305458 | -0.079693708 | -0.09924075 | -0.33683007 | -0.1642105
b11 | -0.023768204 | -0.090883988 | -0.085141537 | -0.04082726526 | 0.01478715883 | -0.05362763
b12 | 0.12117896 | 0.108560467 | 0.0406055 | 0.13420014 | 0.079730147 | 0.096334
b13 | 0.052161761 | 0.07446693 | 0.099228951 | 0.0101432151 | -0.040335425 | 0.0463429
b14 | -0.19761426 | -0.18368495 | -0.17622698 | -0.18051518 | -0.13394422 | -0.1764664
b15 | 0.0021024311 | 0.004077764 | 0.0027104668 | 0.0050612638 | 0.0015928131 | 0.003368166
a3 | -1.4034988 | -1.36904062 | -0.08977476 | -1.4013935 | 4.9382927 | -0.2286872
a4 | 2.2360025 | 2.1880051 | 1.6661391 | 0.96887466 | 0.8931010358 | 1.60228
a5 | -2.1381461 | -1.9317303 | -1.00833109 | -1.5341909 | -8.3286679 | -2.500805
a6 | 0.25519884 | 0.225940518 | 0.209519937 | 0.46182379 | 1.8330879 | 0.498372
a7 | -0.0323442375 | 0.057826827 | -0.26562742 | 0.006666309 | 0.34498375 | -0.0068224
a8 | 0.1284628 | 0.129339163 | 0.05419455 | 0.09194692 | 0.251094165 | 0.1184448
a9 | 0.24601814 | 0.01969997 | -0.00747675 | 0.04104421 | 0.22985067 | 0.07904102
a10 | 0.0083535977 | 0.073767638 | 0.058393385 | 0.076532878 | 0.15307337 | 0.07194541
a11 | -0.065388802 | -0.047781935 | -0.032312802 | -0.05815908 | 0.0074444043 | -0.04169141
a12 | -0.055736309 | -0.088454502 | -0.111821556 | 0.000644487 | 0.069806641 | -0.04670682
a13 | 0.16535407 | 0.15145597 | 0.12084402 | 0.16225861 | 0.11447107 | 0.1437347
a14 | -0.0093689638 | 0.001977786 | 0.0006052321 | 0.0003465623 | -0.032297382 | -0.004971948
a15 | -0.00482375657 | -0.0033311834 | 0.00286260702 | -0.0017544937 | 0.0025817192 | -0.0008835846
Angle[Horiz,C2](°) | -0.2615253 | -0.302664 | -0.3530018 | -0.4821499 | -0.6429342 | Gradient (T/m)
Temp. taupe (°C) | 21.020508 | 21.130372 | 21.24939 | 21.368409 | 21.505738 | -210.07
Niv. moyen (mrad) | 0.223 | -0.0295 | 0.03649999 | -0.025 | 0.07049999 | C2,moyen=-3.761
Intégrale(Cn) = Sum(Cn,pos=[1,5])/(Sum(C2,pos=[1,5]) | [5 empty] | Gradient = C2,moyen/Rref*(11870/Spec_curv)
C2,moyen(mT) = (C2,pos2+C2,pos3+C2,pos4)/3 Long_mag = Intégrale(C2)/C2,moyen*.7499 [Cn,x(T) = cn,x(unit)*C2,x(T)]
Taupe : | taupe_quadrupole#4

## Result_HCMQAP
Mon 26/05/2003 10:43:19 | LISSNER | HCMQAP048 | Aperture2 | Taupe_quadrupole#4
Position | Position 1 | Position 2 | Position 3 | Position 4 | Position 5 | Integrales
Cn (mT) | 0.002248 | 0.003759 | 0.003759 | 0.003761 | 0.002093 | 0.011713
Angle(Horiz,Cn) | 2.470528 | 1.502559 | 0.706742 | -1.308854 | -4.347276 | -6.982107
b1 | -289.1953 | -271.0222 | -353.0047 | -93.09963 | -88.10492 | 991.3372
b2 | 10000 | 10000 | 10000 | 10000 | 10000 | 10000
b3 | 0.4819982 | 1.366825 | 1.598398 | 2.168306 | -1.136571 | -0.2025933
b4 | -1.031515 | -0.5127118 | -0.1223886 | -0.06926715 | -3.049654 | 0.7267671
b5* | -0.3277705 | -0.9042292 | -0.9671811 | -0.6846307 | -0.9643348 | 2.51366
b6 | 2.675885 | 2.946257 | 2.401355 | 2.466787 | 13.17866 | 4.032064
b7 | 0.06314014 | -0.086998 | -0.2407585 | -0.02621477 | -0.0935149 | -0.01972011
b8 | 0.03257935 | -0.1680222 | -0.01115667 | 0.01669228 | -0.01159115 | 0.03597073
b9 | 0.08085169 | 0.07937801 | 0.06424179 | 0.06342863 | 0.1066967 | -0.07484174
b10 | -0.3773281 | -0.09274906 | -0.08914021 | -0.08541758 | -0.3286157 | -0.1626981
b11 | -0.01123623 | -0.08053344 | -0.07853649 | -0.05800079 | 0.003230108 | -0.04420251
b12* | 0.1292609 | 0.1165682 | 0.06197681 | 0.126973 | 0.08639705 | -0.1037261
b13* | 0.04134233 | 0.06783699 | 0.08915204 | 0.02288525 | -0.02526981 | -0.1451746
b14 | -0.197583 | -0.1836932 | -0.1762334 | -0.1804969 | -0.1359441 | -0.176728
b15 | 0.002382396 | 0.004296851 | 0.002533032 | 0.004903438 | 0.001756413 | -0.0008878376
a1 | -991.8691 | -989.0667 | -960.6149 | -1016.772 | -1004.296 | -226.0052
a2 | 49.41096 | 30.05128 | 14.13484 | -26.17713 | -86.94772 | 0
a3 | -1.344098 | -1.322193 | -0.01229949 | -1.440049 | 4.914952 | -1.152653
a4 | 2.19139 | 2.169157 | 1.641896 | 1.058855 | 1.458008 | -1.682826
a5 | -2.133344 | -1.943616 | -1.039951 | -1.532507 | -8.354188 | -0.7914498
a6 | 0.2925982 | 0.2542041 | 0.2039758 | 0.4412396 | 1.453851 | 0.4537012
a7 | -0.03281406 | 0.05272386 | -0.2725641 | -0.01366202 | 0.3074301 | 0.08862387
a8 | 0.1291849 | 0.1173518 | 0.04423924 | 0.08201735 | 0.2174902 | -0.1063717
a9 | 0.2466258 | 0.02282971 | 0.001124056 | 0.02718213 | 0.2016493 | 0.07576195
a10 | -0.006707322 | 0.06962929 | 0.05444789 | 0.08393532 | 0.1675575 | 0.0715388
a11 | -0.06850715 | -0.05114239 | -0.04585904 | -0.04767629 | 0.003625442 | 0.05342181
a12 | -0.03766603 | -0.07574149 | -0.09470933 | -0.0259724 | 0.04551165 | 0.04657949
a13 | 0.1672764 | 0.1534301 | 0.1241654 | 0.1601802 | 0.1173314 | 0.04583205
a14 | -0.01626593 | -0.001921681 | -0.001130051 | 0.003692416 | -0.02416106 | -0.00545074
a15 | -0.004738681 | -0.003229513 | 0.002869809 | -0.001871833 | 0.002469683 | -0.003402546
Temp taupe(deg) | 21.50574 | 21.51489 | 21.5332 | 21.54236 | 21.56372
Niv init(mrad) | 0.03204346 | -0.01424154 | -0.02848307 | -0.03153483 | -0.04679362
Dx moy (mm) | 0.0004999513 | 0.0004657864 | 0.0006024152 | 0.0001537436 | 0.0001349236 | 0.000186215
Dy moy (mm) | 0.001683707 | 0.001680014 | 0.001632194 | 0.001728915 | 0.001708476 | 0.0008439296
| C2 centre (mT) | 0.003759 | Long. Mag. (m) | 3.115776
* = error on Conclusion : CONTACT CEA
Dx corrected | 0.0004999514 | 0.0004657864 | 0.0006024151 | 0.0001537436 | 0.0001349236 | 0.0003841155
Dy corrected | 0.001683707 | 0.001680014 | 0.001632194 | 0.001728915 | 0.001708476 | 0.001684626
Feed down
| Position 1 | Position 2 | Position 3 | Position 4 | Position 5
b1' | 0 | 0 | 0 | 0 | 0
b2' | 10000.29 | 10000.34 | 10000.12 | 10000.33 | 9998.994
b3' | -0.2601253 | 0.6815848 | 1.112465 | 1.843367 | -1.648767
b4' | -0.2249133 | 0.1564938 | 0.1399072 | 0.5293956 | 0.2780686
b5' | -0.07919324 | -0.6262115 | -0.6396269 | -0.7974581 | -1.171911
b6' | 2.706526 | 2.900693 | 2.507181 | 2.473701 | 12.98883
b7' | -0.01971575 | -0.2004042 | -0.2732582 | -0.0835467 | -0.2471611
b8' | -0.1438083 | -0.1686721 | 0.006191822 | -0.0008342351 | -0.1669404
b9' | -0.01304083 | -0.005422853 | -0.01123587 | -0.02035048 | -0.06833002
b10' | -0.312782 | -0.06427345 | -0.07294064 | -0.04217582 | -0.3320029
b11' | 0.07161495 | 0.03693531 | 0.04564688 | -0.0163138 | -0.03953956
b12' | -0.05495697 | -0.04307917 | -0.04316823 | -0.06602898 | -0.05750936
b13' | -0.01325372 | 0.004876198 | 0.00937701 | -0.003217305 | -0.007730104
b14' | -0.1900315 | -0.1775768 | -0.1788342 | -0.1772109 | -0.1392237
b15' | 0.002382396 | 0.004296851 | 0.002533032 | 0.004903438 | 0.001756413
Feed down
| Position 1 | Position 2 | Position 3 | Position 4 | Position 5
a1' | 0 | 0 | 0 | 0 | 0
a2' | 49.42738 | 30.24898 | 14.4409 | -25.76214 | -87.09815
a3' | -1.457248 | -1.295899 | 0.126996 | -1.432455 | 4.030209
a4' | 1.810581 | 1.598704 | 1.123047 | 0.7249065 | 0.8051327
a5' | -0.7651994 | -0.4529817 | 0.1489769 | -0.2581828 | -1.674309
a6' | 0.324329 | 0.2112865 | 0.00733065 | 0.4245019 | 1.412102
a7' | 0.01636722 | -0.04100149 | -0.2690886 | 0.003413521 | 0.3113589
a8' | 0.2512703 | 0.1851118 | 0.09390145 | 0.13559 | 0.3160766
a9' | -0.0914901 | -0.04249298 | -0.05853741 | -0.04416945 | -0.08361083
a10' | -0.03798307 | -0.02396995 | -0.03720679 | 0.02063629 | 0.1710915
a11' | 0.06013223 | 0.05274731 | -0.01732126 | 0.09178586 | 0.1031094
a12' | 0.07050228 | 0.0551522 | 0.06080539 | 0.01934053 | 0.02621134
a13' | -0.09333849 | -0.08324803 | -0.09632059 | -0.07802269 | -0.06276997
a14' | -0.01491357 | 0.002784382 | 0.003698479 | 0.01043699 | -0.02141541
a15' | -0.004738681 | -0.003229513 | 0.002869809 | -0.001871833 | 0.002469683
Feed down normalised
| Position 1 | Position 2 | Position 3 | Position 4 | Position 5 | Central | Sigma | Integrals |  | Coil Waviness
b1' | 0 | 0 | 0 | 0 | 0 | 0 | 0 | 0
b2' | 10000 | 10000 | 10000 | 10000 | 10000 | 10000 | 0 | 10000
b3' | -0.2601176 | 0.6815619 | 1.112452 | 1.843306 | -1.648933 | 1.21244 | 0.5872909 | 0.6171839 |  | -4.217988
b4' | -0.2249067 | 0.1564885 | 0.1399056 | 0.529378 | 0.2780966 | 0.2752574 | 0.2202311 | 0.2036877 |  | -4.457167
b5' | -0.07919091 | -0.6261905 | -0.6396195 | -0.7974316 | -1.172029 | -0.6877472 | 0.0952265 | -0.6650702 |  | -4.461882
b6' | 2.706446 | 2.900595 | 2.507152 | 2.473619 | 12.99014 | 2.627122 | 0.2374273 | 4.027109 |  | -3.607238
b7' | -0.01971517 | -0.2003975 | -0.2732551 | -0.08354392 | -0.247186 | -0.1857322 | 0.09570206 | -0.1700607 |  | -3.647938
b8' | -0.143804 | -0.1686664 | 0.00619175 | -0.0008342073 | -0.1669572 | -0.05443629 | 0.09898855 | -0.08236829
b9' | -0.01304044 | -0.00542267 | -0.01123574 | -0.0203498 | -0.06833689 | -0.01233607 | 0.007524151 | -0.01994229
b10' | -0.3127728 | -0.06427129 | -0.07293979 | -0.04217442 | -0.3320363 | -0.05979517 | 0.0158636 | -0.1326799 |  | 0.01693382
b11' | 0.07161284 | 0.03693407 | 0.04564635 | -0.01631326 | -0.03954354 | 0.02208905 | 0.03354145 | 0.02095305
b12' | -0.05495535 | -0.04307773 | -0.04316773 | -0.06602678 | -0.05751514 | -0.05075741 | 0.01322374 | -0.05226903
b13' | -0.01325332 | 0.004876034 | 0.009376901 | -0.003217198 | -0.007730882 | 0.003678579 | 0.006381869 | -0.0002879199
b14' | -0.1900259 | -0.1775708 | -0.1788322 | -0.177205 | -0.1392377 | -0.1778693 | 0.0008536441 | -0.1744424 | alpha | 285
b15' | 0.002382326 | 0.004296707 | 0.002533003 | 0.004903275 | 0.00175659 | 0.003910995 | 0.001231312 | 0.00340244 | beta | 0.5536
Feed down normalised
| Position 1 | Position 2 | Position 3 | Position 4 | Position 5 | Central | Sigma | Integrals
a1' | 0 | 0 | 0 | 0 | 0 | 0 | 0 | 0
a2' | 49.42592 | 30.24796 | 14.44073 | -25.76128 | -87.10691 | 6.309135 | 28.87648 | -0.006958868
a3' | -1.457205 | -1.295855 | 0.1269945 | -1.432407 | 4.030615 | -0.8670892 | 0.8636049 | -0.2958226
a4' | 1.810528 | 1.59865 | 1.123034 | 0.7248824 | 0.8052137 | 1.148855 | 0.4374556 | 1.197981
a5' | -0.7651769 | -0.4529664 | 0.1489752 | -0.2581742 | -1.674478 | -0.1873885 | 0.3071504 | -0.4698141
a6' | 0.3243195 | 0.2112794 | 0.007330565 | 0.4244878 | 1.412244 | 0.2143659 | 0.2085957 | 0.3907267
a7' | 0.01636674 | -0.04100012 | -0.2690855 | 0.003413408 | 0.3113902 | -0.1022241 | 0.1462026 | -0.02972098
a8' | 0.2512629 | 0.1851055 | 0.09390037 | 0.1355854 | 0.3161084 | 0.1381971 | 0.04565864 | 0.1783082
a9' | -0.0914874 | -0.04249155 | -0.05853673 | -0.04416798 | -0.08361924 | -0.04839876 | 0.008819664 | -0.05931881
a10' | -0.03798195 | -0.02396914 | -0.03720636 | 0.0206356 | 0.1711087 | -0.0135133 | 0.03030539 | 0.007707991
a11' | 0.06013046 | 0.05274554 | -0.01732106 | 0.09178281 | 0.1031198 | 0.04240243 | 0.05528245 | 0.05309595
a12' | 0.07050021 | 0.05515034 | 0.06080468 | 0.01933989 | 0.02621398 | 0.04509831 | 0.02248588 | 0.0462204
a13' | -0.09333574 | -0.08324523 | -0.09631947 | -0.0780201 | -0.06277628 | -0.0858616 | 0.00942607 | -0.08384295
a14' | -0.01491313 | 0.002784288 | 0.003698437 | 0.01043665 | -0.02141756 | 0.005639791 | 0.004179269 | -0.0009430785
a15' | -0.004738541 | -0.003229404 | 0.002869776 | -0.001871771 | 0.002469931 | -0.0007437998 | 0.003202224 | -0.0008882361