## Sommaire
Jour | vit-esse | I(A) | NB mesures | Posi-tion | N° fich. Originel | N° fich. Epuré | N° run | NOM Fich.res | NOM Fich.raw | Observation | Nombre de fichiers | 6
2003-09-07 | 80 | ±12.5 | 5 | 5 |  | HCMQAP056_pos5ap2 | 1900 | THCMQAP056_pos5ap2.xls
2003-09-07 | 80 | ±12.5 | 5 | 1 |  | HCMQAP056_pos1ap2 | 1900 | THCMQAP056_pos1ap2.xls
2003-09-07 | 80 | ±12.5 | 5 | 2 |  | HCMQAP056_pos2ap2 | 1900 | THCMQAP056_pos2ap2.xls
2003-09-07 | 80 | ±12.5 | 5 | 3 |  | HCMQAP056_pos3ap2 | 1900 | THCMQAP056_pos3ap2.xls
2003-09-07 | 80 | ±12.5 | 5 | 4 |  | HCMQAP056_pos4ap2 | 1900 | THCMQAP056_pos4ap2.xls
Sommaire : Valeurs intégrales calculées avec les fichiers: HCMQAP056_pos5ap2+HCMQAP056_pos1ap2+HCMQAP056_pos2ap2+HCMQAP056_pos3ap2+HCMQAP056_pos4ap2

## HCMQAP056_pos5ap2
Bench Number | 91 | Valeurs dipôlaires en Teslas (signal absolu mesuré par la bobine externe corrigé de la dérive de l'électronique)
Magnet Name | hcmqap056 | (b1,sb1, a1,sa1) créé par le décentrement de la taupe (=[Babs(+I)-Babs(-I)]/2) | [6 empty] | 3.041901446e-05 | 9.245927e-07 | 0.00011310253 | 1.131975e-07
Magnet Type | 2 | (b1,sb1, a1,sa1) issu des champs constants/externes (=[Babs(+I)+Babs(-I)]/2) | [6 empty] | -2.984836354e-05 | 1.090143e-07 | 9.41211e-06 | 1.270235e-07
Aperture Number | 2 | Valeurs quadripolaires: b2 (T), a2 (T), sc2 (T), q Y_top codeur (mrad) | [6 empty] | -0.002093832 | 3.31492e-05 | 6.82104e-08 | -7.9152566
GMT Time | 2003-07-09 09:38 |  | Les multipôles exprimés en unité sont rapportés au champ quadripôlaire local (C2= -2.094 mT)
Run Number | 1900 |  | Valeurs mesurées (unité) |  |  | Multipôle |  |  | Valeurs spécifiées (bn, an)
Run Type | manual | bn (normal) | sbn | an (skew) | san |  | Average |  | Uncertainty |  | Standard Deviation
Coil Name | taupe_quadrupole#4 | -1.3661343 | 0.02394888 | 9.1028645 | 0.03251531 | 3 | 0 | 0 | 2 | 2 | 1 | 1
Rref | 0.017 | -1.9379455 | 0.02035399 | 1.8613051 | 0.02876279 | 4 | 0 | 0 | 0.5 | 0.5 | 0.7 | 0.7
Meas Type | cmp | -0.75726324 | 0.06498718 | -8.1615718 | 0.01417076 | 5 | 0 | 0 | 0.5 | 0.5 | 0.6 | 0.6
Shaft Pos | 5 | 14.36676 | 0.007042373 | 1.793173 | 0.00585568 | 6 | 3.925 | 0 | 1 | 0.3 | 0.5 | 0.5
Coil length | 0.7499 | -0.19495617 | 0.009879905 | 0.45738488 | 0.005762959 | 7 | 0 | 0 | 0.15 | 0.15 | 0.15 | 0.15
Température (bobine) | 24.496461 | 0.147387424 | 0.004123158 | -0.024323476 | 0.008809308 | 8 | 0 | 0 | 0.1 | 0.1 | 0.1 | 0.1
Spec Curv (I spécifié) | 12.5 | 0.2473911 | 0.004406148 | 0.35101758 | 0.002975778 | 9 | 0 | 0 | 0.1 | 0.1 | 0.1 | 0.1
Angle(horiz./X_top codeur) | 0 | -0.36178331 | 0.002908893 | 0.20580401 | 0.005879631 | 10 | -0.26 | 0 | 0.2 | 0.1 | 0.3 | 0.3
Mid Current (I réel moyen) | 12.5055 | -0.002464339 | 0.001375883 | 0.0170531607 | 0.002296802 | 11 | 0 | 0 | 0 | 0 | 0.05 | 0.05
Inclinaison RefMag (niv max) | 0.432 | 0.087784757 | 0.003575421 | 0.00725281418 | 0.00243138 | 12 | 0 | 0 | 0 | 0 | 0.05 | 0.05
Incli. Cryostat(ecart niv max) | 21.871 | -0.019252902 | 0.001296627 | 0.11692325 | 0.002698306 | 13 | 0 | 0 | 0 | 0 | 0.05 | 0.05
Incli. carriage (niv min) | 0.083 | -0.13197206 | 0.0005616858 | -0.032455946 | 0.002394208 | 14 | 0 | 0 | 0 | 0 | 0.05 | 0.05
Dx moyen(mm) | 0.2323893 | 0.00035162195 | 0.001847009 | 0.00700392046 | 0.00154443 | 15 | 0 | 0 | 0 | 0 | 0.05 | 0.05
Dy moyen(mm) | 0.9219352 |  |  | Multipôle refusé (orange) : (av.+unc.+2*STDV)+s < multipôle < (av.-unc.-2*STDV)-s
Analysis Tool | DRI ROT NOR CEL FDW |  |  | Multipôle litigieux (vert): (av.+unc.+2*STDV)-s < multipôle < (av.-unc.-2*STDV)+s
Number of point | 15
q(°) = Angle(verticale,C2) | -0.4535112 |  |  |  | VALEURS PRINCIPALES
Nombre Mesure | 10 |  | Module de C2 (mT) |  |  | -2.0940943 | Module de C6 (unité) |  |  | 14.47823
Sens du courant | +I / -I |  | Module de C3 (unité) |  |  | 9.204807 | Module de C10 (unité) |  |  | 0.416224
Vitesse (%) | 80
Commentaire

## HCMQAP056_pos1ap2
Bench Number | 91 | Valeurs dipôlaires en Teslas (signal absolu mesuré par la bobine externe corrigé de la dérive de l'électronique)
Magnet Name | hcmqap056 | (b1,sb1, a1,sa1) créé par le décentrement de la taupe (=[Babs(+I)-Babs(-I)]/2) | [6 empty] | 6.0927868e-05 | 1.697754e-07 | 0.000110630011 | 9.980709e-08
Magnet Type | 2 | (b1,sb1, a1,sa1) issu des champs constants/externes (=[Babs(+I)+Babs(-I)]/2) | [6 empty] | -3.1621184e-05 | 7.806434e-08 | 1.3892849e-05 | 1.625325e-07
Aperture Number | 2 | Valeurs quadripolaires: b2 (T), a2 (T), sc2 (T), q Y_top codeur (mrad) | [6 empty] | -0.002252653 | 2.508366e-05 | 6.109288e-08 | -5.5673499
GMT Time | 2003-07-09 09:13 |  | Les multipôles exprimés en unité sont rapportés au champ quadripôlaire local (C2= -2.253 mT)
Run Number | 1900 |  | Valeurs mesurées (unité) |  |  | Multipôle |  |  | Valeurs spécifiées (bn, an)
Run Type | manual | bn (normal) | sbn | an (skew) | san |  | Average |  | Uncertainty |  | Standard Deviation
Coil Name | taupe_quadrupole#4 | 1.06519379 | 0.01005034 | 1.521907 | 0.01843212 | 3 | 0 | 0 | 2 | 2 | 1 | 1
Rref | 0.017 | 0.05357386 | 0.01305062 | 1.03566438 | 0.02107176 | 4 | 0 | 0 | 0.5 | 0.5 | 0.7 | 0.7
Meas Type | cmp | -0.99217987 | 0.01299355 | -1.9128629 | 0.009673284 | 5 | 0 | 0 | 0.5 | 0.5 | 0.6 | 0.6
Shaft Pos | 1 | 3.7560525 | 0.01088464 | 0.56628772 | 0.00544253 | 6 | 3.925 | 0 | 1 | 0.3 | 0.5 | 0.5
Coil length | 0.7499 | 0.03575137085 | 0.005077139 | -0.02911006 | 0.01007728 | 7 | 0 | 0 | 0.15 | 0.15 | 0.15 | 0.15
Température (bobine) | 23.861695 | 0.11570081 | 0.002750609 | -0.15746613 | 0.008666205 | 8 | 0 | 0 | 0.1 | 0.1 | 0.1 | 0.1
Spec Curv (I spécifié) | 12.5 | 0.21581953 | 0.002394276 | 0.33009702 | 0.00205938 | 9 | 0 | 0 | 0.1 | 0.1 | 0.1 | 0.1
Angle(horiz./X_top codeur) | 0 | -0.40666566 | 0.002888276 | 0.052327558 | 0.002938701 | 10 | -0.26 | 0 | 0.2 | 0.1 | 0.3 | 0.3
Mid Current (I réel moyen) | 12.5055 | -0.060380927 | 0.004436865 | -0.00342744 | 0.00225655 | 11 | 0 | 0 | 0 | 0 | 0.05 | 0.05
Inclinaison RefMag (niv max) | 0.506 | 0.087511468 | 0.002151887 | -0.13537852 | 0.0009512896 | 12 | 0 | 0 | 0 | 0 | 0.05 | 0.05
Incli. Cryostat(ecart niv max) | 44.759 | 0.084684458 | 0.001210121 | 0.16674332 | 0.001976159 | 13 | 0 | 0 | 0 | 0 | 0.05 | 0.05
Incli. carriage (niv min) | 0.367 | -0.19246319 | 0.001353364 | 0.001401764 | 0.00197722 | 14 | 0 | 0 | 0 | 0 | 0.05 | 0.05
Dx moyen(mm) | 0.4504638 | 0.0003592569 | 0.001587335 | 8.372649e-06 | 0.001154207 | 15 | 0 | 0 | 0 | 0 | 0.05 | 0.05
Dy moyen(mm) | 0.8398816 |  |  | Multipôle refusé (orange) : (av.+unc.+2*STDV)+s < multipôle < (av.-unc.-2*STDV)-s
Analysis Tool | DRI ROT NOR CEL FDW |  |  | Multipôle litigieux (vert): (av.+unc.+2*STDV)-s < multipôle < (av.-unc.-2*STDV)+s
Number of point | 15
q(°) = Angle(verticale,C2) | -0.3189859 |  |  |  | VALEURS PRINCIPALES
Nombre Mesure | 10 |  | Module de C2 (mT) |  |  | -2.2527931 | Module de C6 (unité) |  |  | 3.798501
Sens du courant | +I / -I |  | Module de C3 (unité) |  |  | 1.857643 | Module de C10 (unité) |  |  | 0.4100185
Vitesse (%) | 80
Commentaire

## HCMQAP056_pos2ap2
Bench Number | 91 | Valeurs dipôlaires en Teslas (signal absolu mesuré par la bobine externe corrigé de la dérive de l'électronique)
Magnet Name | hcmqap056 | (b1,sb1, a1,sa1) créé par le décentrement de la taupe (=[Babs(+I)-Babs(-I)]/2) | [6 empty] | -2.896452e-06 | 7.710773e-08 | 0.00017409163 | 2.69911e-07
Magnet Type | 2 | (b1,sb1, a1,sa1) issu des champs constants/externes (=[Babs(+I)+Babs(-I)]/2) | [6 empty] | -2.9362264e-05 | 1.445271e-07 | 1.256635e-05 | 1.561611e-07
Aperture Number | 2 | Valeurs quadripolaires: b2 (T), a2 (T), sc2 (T), q Y_top codeur (mrad) | [6 empty] | -0.003760888 | 4.934808e-05 | 4.853835e-09 | -6.5603182
GMT Time | 2003-07-09 09:19 |  | Les multipôles exprimés en unité sont rapportés au champ quadripôlaire local (C2= -3.761 mT)
Run Number | 1900 |  | Valeurs mesurées (unité) |  |  | Multipôle |  |  | Valeurs spécifiées (bn, an)
Run Type | manual | bn (normal) | sbn | an (skew) | san |  | Average |  | Uncertainty |  | Standard Deviation
Coil Name | taupe_quadrupole#4 | 0.30528728 | 0.01902722 | 1.3064275 | 0.0163669 | 3 | 0 | 0 | 2 | 2 | 1 | 1
Rref | 0.017 | -0.1960400364 | 0.01921032 | 1.5965539 | 0.02077809 | 4 | 0 | 0 | 0.5 | 0.5 | 0.7 | 0.7
Meas Type | cmp | 0.104038904 | 0.003963653 | -1.9593549 | 0.005834996 | 5 | 0 | 0 | 0.5 | 0.5 | 0.6 | 0.6
Shaft Pos | 2 | 4.105512 | 0.004800731 | -0.094759421 | 0.008226641 | 6 | 3.925 | 0 | 1 | 0.3 | 0.5 | 0.5
Coil length | 0.7499 | 0.18658407 | 0.004906179 | -0.052171928 | 0.004712125 | 7 | 0 | 0 | 0.15 | 0.15 | 0.15 | 0.15
Température (bobine) | 24.020386 | 0.124045594 | 0.002889191 | -0.00561638591 | 0.002089203 | 8 | 0 | 0 | 0.1 | 0.1 | 0.1 | 0.1
Spec Curv (I spécifié) | 12.5 | -0.005942029 | 0.004467929 | 0.12937423 | 0.001684555 | 9 | 0 | 0 | 0.1 | 0.1 | 0.1 | 0.1
Angle(horiz./X_top codeur) | 0 | -0.107085095 | 0.002426108 | 0.043359701 | 0.002536084 | 10 | -0.26 | 0 | 0.2 | 0.1 | 0.3 | 0.3
Mid Current (I réel moyen) | 12.5055 | -0.001553893 | 0.002096993 | -0.0201228876 | 0.002118011 | 11 | 0 | 0 | 0 | 0 | 0.05 | 0.05
Inclinaison RefMag (niv max) | 0.081 | 0.1118045 | 0.001728426 | -0.00737059991 | 0.001268649 | 12 | 0 | 0 | 0 | 0 | 0.05 | 0.05
Incli. Cryostat(ecart niv max) | 25.94 | -0.0076331046 | 0.0007577609 | 0.14714725 | 0.001187972 | 13 | 0 | 0 | 0 | 0 | 0.05 | 0.05
Incli. carriage (niv min) | 0.011 | -0.17350999 | 0.0007413562 | 0.006876428 | 0.001156528 | 14 | 0 | 0 | 0 | 0 | 0.05 | 0.05
Dx moyen(mm) | -0.0233996 | 3.324946e-05 | 0.000957503 | -0.000273213148 | 0.001347383 | 15 | 0 | 0 | 0 | 0 | 0.05 | 0.05
Dy moyen(mm) | 0.7866175 |  |  | Multipôle refusé (orange) : (av.+unc.+2*STDV)+s < multipôle < (av.-unc.-2*STDV)-s
Analysis Tool | DRI ROT NOR CEL FDW |  |  | Multipôle litigieux (vert): (av.+unc.+2*STDV)-s < multipôle < (av.-unc.-2*STDV)+s
Number of point | 15
q(°) = Angle(verticale,C2) | -0.3758789 |  |  |  | VALEURS PRINCIPALES
Nombre Mesure | 10 |  | Module de C2 (mT) |  |  | -3.7612118 | Module de C6 (unité) |  |  | 4.106605
Sens du courant | +I / -I |  | Module de C3 (unité) |  |  | 1.341623 | Module de C10 (unité) |  |  | 0.1155304
Vitesse (%) | 80
Commentaire

## HCMQAP056_pos3ap2
Bench Number | 91 | Valeurs dipôlaires en Teslas (signal absolu mesuré par la bobine externe corrigé de la dérive de l'électronique)
Magnet Name | hcmqap056 | (b1,sb1, a1,sa1) créé par le décentrement de la taupe (=[Babs(+I)-Babs(-I)]/2) | [6 empty] | 3.8452522e-05 | 8.33337e-08 | 0.00020199795 | 1.689206e-07
Magnet Type | 2 | (b1,sb1, a1,sa1) issu des champs constants/externes (=[Babs(+I)+Babs(-I)]/2) | [6 empty] | -2.7805372e-05 | 1.168637e-07 | 1.076033e-05 | 1.264065e-07
Aperture Number | 2 | Valeurs quadripolaires: b2 (T), a2 (T), sc2 (T), q Y_top codeur (mrad) | [6 empty] | -0.003759818 | 4.977697e-05 | 7.503442e-08 | -6.6192107
GMT Time | 2003-07-09 09:25 |  | Les multipôles exprimés en unité sont rapportés au champ quadripôlaire local (C2= -3.76 mT)
Run Number | 1900 |  | Valeurs mesurées (unité) |  |  | Multipôle |  |  | Valeurs spécifiées (bn, an)
Run Type | manual | bn (normal) | sbn | an (skew) | san |  | Average |  | Uncertainty |  | Standard Deviation
Coil Name | taupe_quadrupole#4 | 1.4650808 | 0.0122293 | 3.27104 | 0.01922657 | 3 | 0 | 0 | 2 | 2 | 1 | 1
Rref | 0.017 | -0.10772988 | 0.03921795 | 0.98693188 | 0.01173018 | 4 | 0 | 0 | 0.5 | 0.5 | 0.7 | 0.7
Meas Type | cmp | -0.60915428 | 0.004243057 | -1.4696841 | 0.002940403 | 5 | 0 | 0 | 0.5 | 0.5 | 0.6 | 0.6
Shaft Pos | 3 | 4.1371833 | 0.00414818 | 0.39193034 | 0.003455677 | 6 | 3.925 | 0 | 1 | 0.3 | 0.5 | 0.5
Coil length | 0.7499 | 0.106997382 | 0.003605192 | -0.158499557 | 0.002405889 | 7 | 0 | 0 | 0.15 | 0.15 | 0.15 | 0.15
Température (bobine) | 24.20044 | 0.05219047498 | 0.004328902 | -0.082754793 | 0.003639333 | 8 | 0 | 0 | 0.1 | 0.1 | 0.1 | 0.1
Spec Curv (I spécifié) | 12.5 | 0.064061359 | 0.003153472 | 0.104681368 | 0.002221527 | 9 | 0 | 0 | 0.1 | 0.1 | 0.1 | 0.1
Angle(horiz./X_top codeur) | 0 | -0.11292687 | 0.00225011 | 0.084551018 | 0.004468081 | 10 | -0.26 | 0 | 0.2 | 0.1 | 0.3 | 0.3
Mid Current (I réel moyen) | 12.5055 | -0.079333848 | 0.002016169 | -0.049826433 | 0.00243163 | 11 | 0 | 0 | 0 | 0 | 0.05 | 0.05
Inclinaison RefMag (niv max) | 0.282 | 0.11716345 | 0.002344758 | -0.065623164 | 0.001547177 | 12 | 0 | 0 | 0 | 0 | 0.05 | 0.05
Incli. Cryostat(ecart niv max) | 8.647 | 0.03474241 | 0.0007944662 | 0.15240542 | 0.001300181 | 13 | 0 | 0 | 0 | 0 | 0.05 | 0.05
Incli. carriage (niv min) | -0.027 | -0.17339044 | 0.0006060646 | 0.00457400895 | 0.001256847 | 14 | 0 | 0 | 0 | 0 | 0.05 | 0.05
Dx moyen(mm) | 0.1617701 | -0.002461751038 | 0.001260091 | 0.00155518818 | 0.0008307212 | 15 | 0 | 0 | 0 | 0 | 0.05 | 0.05
Dy moyen(mm) | 0.9154607 |  |  | Multipôle refusé (orange) : (av.+unc.+2*STDV)+s < multipôle < (av.-unc.-2*STDV)-s
Analysis Tool | DRI ROT NOR CEL FDW |  |  | Multipôle litigieux (vert): (av.+unc.+2*STDV)-s < multipôle < (av.-unc.-2*STDV)+s
Number of point | 15
q(°) = Angle(verticale,C2) | -0.3792532 |  |  |  | VALEURS PRINCIPALES
Nombre Mesure | 10 |  | Module de C2 (mT) |  |  | -3.7601477 | Module de C6 (unité) |  |  | 4.155706
Sens du courant | +I / -I |  | Module de C3 (unité) |  |  | 3.584155 | Module de C10 (unité) |  |  | 0.1410722
Vitesse (%) | 80
Commentaire

## HCMQAP056_pos4ap2
Bench Number | 91 | Valeurs dipôlaires en Teslas (signal absolu mesuré par la bobine externe corrigé de la dérive de l'électronique)
Magnet Name | hcmqap056 | (b1,sb1, a1,sa1) créé par le décentrement de la taupe (=[Babs(+I)-Babs(-I)]/2) | [6 empty] | 8.746004e-06 | 2.123487e-07 | 0.00018292047 | 1.587477e-07
Magnet Type | 2 | (b1,sb1, a1,sa1) issu des champs constants/externes (=[Babs(+I)+Babs(-I)]/2) | [6 empty] | -2.7893104e-05 | 1.625379e-07 | 9.86013e-06 | 1.98153e-07
Aperture Number | 2 | Valeurs quadripolaires: b2 (T), a2 (T), sc2 (T), q Y_top codeur (mrad) | [6 empty] | -0.003759675 | 4.940091e-05 | 3.11037e-08 | -6.5694606
GMT Time | 2003-07-09 09:32 |  | Les multipôles exprimés en unité sont rapportés au champ quadripôlaire local (C2= -3.76 mT)
Run Number | 1900 |  | Valeurs mesurées (unité) |  |  | Multipôle |  |  | Valeurs spécifiées (bn, an)
Run Type | manual | bn (normal) | sbn | an (skew) | san |  | Average |  | Uncertainty |  | Standard Deviation
Coil Name | taupe_quadrupole#4 | 1.7831989 | 0.005932946 | 1.4996141 | 0.02159949 | 3 | 0 | 0 | 2 | 2 | 1 | 1
Rref | 0.017 | 0.05852123 | 0.01339549 | 0.97228257 | 0.007874754 | 4 | 0 | 0 | 0.5 | 0.5 | 0.7 | 0.7
Meas Type | cmp | -0.55465797 | 0.00757885 | -1.7365317 | 0.007912682 | 5 | 0 | 0 | 0.5 | 0.5 | 0.6 | 0.6
Shaft Pos | 4 | 4.0495913 | 0.002551483 | 0.22325221 | 0.005020064 | 6 | 3.925 | 0 | 1 | 0.3 | 0.5 | 0.5
Coil length | 0.7499 | -0.0217532013 | 0.002815158 | 0.009110313 | 0.004161293 | 7 | 0 | 0 | 0.15 | 0.15 | 0.15 | 0.15
Température (bobine) | 24.365235 | -0.098828112 | 0.003064158 | -0.071019176 | 0.002671062 | 8 | 0 | 0 | 0.1 | 0.1 | 0.1 | 0.1
Spec Curv (I spécifié) | 12.5 | -0.005540862 | 0.00230373 | 0.076713779 | 0.003063424 | 9 | 0 | 0 | 0.1 | 0.1 | 0.1 | 0.1
Angle(horiz./X_top codeur) | 0 | -0.129117948 | 0.003431884 | 0.056852605 | 0.001400992 | 10 | -0.26 | 0 | 0.2 | 0.1 | 0.3 | 0.3
Mid Current (I réel moyen) | 12.5055 | -0.049513675 | 0.002376303 | -0.046514804 | 0.003194396 | 11 | 0 | 0 | 0 | 0 | 0.05 | 0.05
Inclinaison RefMag (niv max) | -0.236 | 0.1107184 | 0.002021659 | -0.027452004 | 0.003308736 | 12 | 0 | 0 | 0 | 0 | 0.05 | 0.05
Incli. Cryostat(ecart niv max) | 121.053 | 0.0097005377 | 0.001998568 | 0.14521098 | 0.001508124 | 13 | 0 | 0 | 0 | 0 | 0.05 | 0.05
Incli. carriage (niv min) | -0.411 | -0.17088363 | 0.0008625099 | -0.00052743002 | 0.001504173 | 14 | 0 | 0 | 0 | 0 | 0.05 | 0.05
Dx moyen(mm) | 0.0287009 | 0.00121344065 | 0.0006649591 | -0.00269067198 | 0.0006188641 | 15 | 0 | 0 | 0 | 0 | 0.05 | 0.05
Dy moyen(mm) | 0.8274744 |  |  | Multipôle refusé (orange) : (av.+unc.+2*STDV)+s < multipôle < (av.-unc.-2*STDV)-s
Analysis Tool | DRI ROT NOR CEL FDW |  |  | Multipôle litigieux (vert): (av.+unc.+2*STDV)-s < multipôle < (av.-unc.-2*STDV)+s
Number of point | 15
q(°) = Angle(verticale,C2) | -0.3764027 |  |  |  | VALEURS PRINCIPALES
Nombre Mesure | 10 |  | Module de C2 (mT) |  |  | -3.7599994 | Module de C6 (unité) |  |  | 4.055741
Sens du courant | +I / -I |  | Module de C3 (unité) |  |  | 2.329944 | Module de C10 (unité) |  |  | 0.1410803
Vitesse (%) | 80
Commentaire

## Lmag_hcmqap
Fichiers | HCMQAP056_pos1ap2 | HCMQAP056_pos2ap2 | HCMQAP056_pos3ap2 | HCMQAP056_pos4ap2 | HCMQAP056_pos5ap2 | Long. mag (m)
C2 (mT) | -2.2527931 | -3.7612118 | -3.7601477 | -3.7599994 | -2.0940943 | 3.116545
Mutipôles | Position 1 | Position 2 | Position 3 | Position 4 | Position 5 | Intégrales
b3 | 1.06519379 | 0.30528728 | 1.4650808 | 1.7831989 | -1.3661343 | 0.8254825
b4 | 0.05357386 | -0.1960400364 | -0.10772988 | 0.05852123 | -1.9379455 | -0.3109714
b5 | -0.99217987 | 0.104038904 | -0.60915428 | -0.55465797 | -0.75726324 | -0.499459
b6 | 3.7560525 | 4.105512 | 4.1371833 | 4.0495913 | 14.36676 | 5.424252
b7 | 0.03575137085 | 0.18658407 | 0.106997382 | -0.0217532013 | -0.19495617 | 0.04444516
b8 | 0.11570081 | 0.124045594 | 0.05219047498 | -0.098828112 | 0.147387424 | 0.05506089
b9 | 0.21581953 | -0.005942029 | 0.064061359 | -0.005540862 | 0.2473911 | 0.0769091
b10 | -0.40666566 | -0.107085095 | -0.11292687 | -0.129117948 | -0.36178331 | -0.1911038
b11 | -0.060380927 | -0.001553893 | -0.079333848 | -0.049513675 | -0.002464339 | -0.04040819
b12 | 0.087511468 | 0.1118045 | 0.11716345 | 0.1107184 | 0.087784757 | 0.1061122
b13 | 0.084684458 | -0.0076331046 | 0.03474241 | 0.0097005377 | -0.019252902 | 0.0184832
b14 | -0.19246319 | -0.17350999 | -0.17339044 | -0.17088363 | -0.13197206 | -0.1700156
b15 | 0.0003592569 | 3.324946e-05 | -0.002461751038 | 0.00121344065 | 0.00035162195 | -0.0001934505
a3 | 1.521907 | 1.3064275 | 3.27104 | 1.4996141 | 9.1028645 | 2.901329
a4 | 1.03566438 | 1.5965539 | 0.98693188 | 0.97228257 | 1.8613051 | 1.254309
a5 | -1.9128629 | -1.9593549 | -1.4696841 | -1.7365317 | -8.1615718 | -2.612291
a6 | 0.56628772 | -0.094759421 | 0.39193034 | 0.22325221 | 1.793173 | 0.4471094
a7 | -0.02911006 | -0.052171928 | -0.158499557 | 0.009110313 | 0.45738488 | 0.00859159
a8 | -0.15746613 | -0.00561638591 | -0.082754793 | -0.071019176 | -0.024323476 | -0.0643067
a9 | 0.33009702 | 0.12937423 | 0.104681368 | 0.076713779 | 0.35101758 | 0.1693964
a10 | 0.052327558 | 0.043359701 | 0.084551018 | 0.056852605 | 0.20580401 | 0.07957587
a11 | -0.00342744 | -0.0201228876 | -0.049826433 | -0.046514804 | 0.0170531607 | -0.02623117
a12 | -0.13537852 | -0.00737059991 | -0.065623164 | -0.027452004 | 0.00725281418 | -0.04271026
a13 | 0.16674332 | 0.14714725 | 0.15240542 | 0.14521098 | 0.11692325 | 0.1467214
a14 | 0.001401764 | 0.006876428 | 0.00457400895 | -0.00052743002 | -0.032455946 | -0.001518303
a15 | 8.372649e-06 | -0.000273213148 | 0.00155518818 | -0.00269067198 | 0.00700392046 | 0.0006007668
Angle[Horiz,C2](°) | -0.3189859 | -0.3758789 | -0.3792532 | -0.3764027 | -0.4535112 | Gradient (T/m)
Temp. taupe (°C) | 23.861695 | 24.020386 | 24.20044 | 24.365235 | 24.496461 | -210.05
Niv. moyen (mrad) | 0.4365 | 0.046 | 0.1275 | -0.3235 | 0.2575 | C2,moyen=-3.76
Intégrale(Cn) = Sum(Cn,pos=[1,5])/(Sum(C2,pos=[1,5]) | [5 empty] | Gradient = C2,moyen/Rref*(11870/Spec_curv)
C2,moyen(mT) = (C2,pos2+C2,pos3+C2,pos4)/3 Long_mag = Intégrale(C2)/C2,moyen*.7499 [Cn,x(T) = cn,x(unit)*C2,x(T)]
Taupe : | taupe_quadrupole#4

## Result_HCMQAP
Wed 09/07/2003 09:43:27 | LISSNER | HCMQAP056 | Aperture2 | Taupe_quadrupole#4
Position | Position 1 | Position 2 | Position 3 | Position 4 | Position 5 | Integrales
Cn (mT) | 0.002252 | 0.003759 | 0.003758 | 0.003758 | 0.002093 | 0.011714
Angle(Horiz,Cn) | 0.976395 | -0.280162 | 0.030167 | 0.143558 | -0.954315 | -6.710812
b1 | -349.7583 | -73.16791 | -182.1487 | -103.3406 | -225.9455 | 1002.847
b2 | 10000 | 10000 | 10000 | 10000 | 10000 | 10000
b3 | 1.07072 | 0.3366025 | 1.460658 | 1.792086 | -1.376853 | 2.899045
b4 | -0.01499371 | -0.2242221 | -0.08787173 | 0.06439358 | -1.842934 | 0.308794
b5* | -0.6386915 | -0.09371639 | -0.5853091 | -0.6790143 | -0.4199593 | 2.573335
b6 | 3.751972 | 4.092347 | 4.138407 | 4.048741 | 14.35658 | 5.419273
b7 | 0.04997729 | 0.1755622 | 0.1067721 | -0.02035533 | -0.1934944 | 0.006725804
b8 | 0.1409176 | 0.1257434 | 0.04778006 | -0.09974716 | 0.1447447 | -0.05747463
b9 | 0.1460604 | 0.003917489 | 0.05988122 | 0.0008359943 | 0.2237819 | -0.1710012
b10 | -0.4163818 | -0.1070975 | -0.1125914 | -0.1264226 | -0.3616434 | -0.1917709
b11 | -0.04376264 | -0.01414194 | -0.07448902 | -0.05758355 | 0.002754619 | -0.02927319
b12* | 0.1103184 | 0.1197583 | 0.1123633 | 0.1131529 | 0.08173285 | -0.1099403
b13* | 0.06823562 | -0.0003955139 | 0.03403485 | 0.01437501 | -0.01971016 | -0.1469227
b14 | -0.1917808 | -0.173601 | -0.1736118 | -0.1710458 | -0.1331758 | -0.170192
b15 | -1.254033e-05 | -0.0001227846 | -0.00258035 | 0.001238711 | 0.0003377805 | 0.0005869107
a1 | -994.4417 | -964.1928 | -1039.304 | -988.0981 | -1042.316 | -166.9771
a2 | 19.52793 | -5.603236 | 0.6033475 | 2.871165 | -19.08631 | 0
a3 | 1.581145 | 1.262876 | 3.27445 | 1.482099 | 9.124913 | -0.8333231
a4 | 0.9012065 | 1.671175 | 0.9692666 | 1.018143 | 1.688014 | -1.236437
a5 | -1.878484 | -2.035694 | -1.393715 | -1.777861 | -7.832335 | -0.4749181
a6 | 0.578305 | -0.1033521 | 0.3914599 | 0.225417 | 1.71653 | 0.4373395
a7 | -0.04597477 | -0.05493175 | -0.1584914 | 0.01259017 | 0.4602387 | -0.04431839
a8 | -0.1104544 | -0.01412339 | -0.07985904 | -0.07329883 | -0.004183892 | 0.05672423
a9 | 0.3426752 | 0.130359 | 0.1034749 | 0.0767059 | 0.3498068 | 0.06657311
a10 | 0.04738838 | 0.04609067 | 0.08147464 | 0.06062629 | 0.2118294 | 0.08047313
a11 | -0.02947367 | -0.02340062 | -0.04653642 | -0.04574804 | 0.02101346 | 0.04111439
a12 | -0.09916446 | -0.02487765 | -0.06184886 | -0.03954454 | 0.01208251 | 0.04304018
a13 | 0.1687701 | 0.1495954 | 0.1499939 | 0.1462366 | 0.1143158 | 0.01872237
a14 | -0.001151817 | 0.00755448 | 0.004477154 | -0.000879407 | -0.03074698 | -0.001632894
a15 | -2.87247e-05 | -0.0002884933 | 0.001541182 | -0.002686403 | 0.006985277 | 0.0003090226
Temp taupe(deg) | 24.49646 | 24.49951 | 24.51172 | 24.50867 | 24.52393
Niv init(mrad) | 0.2924601 | 0.239563 | 0.1988729 | 0.1642863 | 0.146993
Dx moy (mm) | 0.0005978882 | 0.000123467 | 0.0003097593 | 0.0001761613 | 0.0003807241 | 0.0001362112
Dy moy (mm) | 0.001689383 | 0.001639197 | 0.001766798 | 0.001679716 | 0.001772665 | 0.0008533446
| C2 centre (mT) | 0.003759 | Long. Mag. (m) | 3.116545
* = error on Conclusion : CONTACT CEA
Dx corrected | 0.0005978881 | 0.000123467 | 0.0003097594 | 0.0001761613 | 0.000380724 | 0.0002838349
Dy corrected | 0.001689383 | 0.001639197 | 0.001766798 | 0.001679716 | 0.001772664 | 0.001704764
Feed down
| Position 1 | Position 2 | Position 3 | Position 4 | Position 5
b1' | 0 | 0 | 0 | 0 | 0
b2' | 9999.761 | 9999.761 | 9999.373 | 9999.744 | 9998.035
b3' | 0.8004645 | -0.1517038 | 1.153649 | 1.492289 | -2.028723
b4' | 0.6418565 | 0.5582091 | 0.4488596 | 0.7389079 | 1.386292
b5' | -0.266256 | 0.1047201 | -0.4116974 | -0.580604 | 0.2927065
b6' | 3.789931 | 4.131778 | 4.248911 | 4.040011 | 14.04263
b7' | 0.1615049 | 0.1914877 | 0.1709642 | 0.02310629 | -0.1677491
b8' | -0.0904151 | 0.0254138 | -0.0295237 | -0.1603104 | -0.1069686
b9' | -0.02811971 | -0.04308088 | -0.03479109 | -0.06486704 | -0.0479062
b10' | -0.4024835 | -0.08556093 | -0.07779917 | -0.08718746 | -0.3829381
b11' | 0.1073158 | 0.02181225 | 0.01873924 | -0.001705643 | 0.009030719
b12' | -0.06214287 | -0.05337004 | -0.06725999 | -0.05844969 | -0.06660665
b13' | -0.01796019 | -0.02625578 | -0.01313841 | -0.007537251 | -0.01680364
b14' | -0.191747 | -0.173224 | -0.1765125 | -0.16715 | -0.1432673
b15' | -1.254033e-05 | -0.0001227846 | -0.00258035 | 0.001238711 | 0.0003377805
Feed down
| Position 1 | Position 2 | Position 3 | Position 4 | Position 5
a1' | 0 | 0 | 0 | 0 | 0
a2' | 19.85195 | -5.519979 | 1.026286 | 3.256022 | -18.96474
a3' | 1.671761 | 1.234427 | 3.300036 | 1.532838 | 8.661813
a4' | 0.3830611 | 1.57589 | 0.6243632 | 0.6760862 | 0.8112129
a5' | 0.0874809 | -0.06645808 | 0.792458 | 0.2340348 | -0.1550071
a6' | 0.5984025 | -0.004176065 | 0.440713 | 0.2141323 | 1.657315
a7' | 0.02485884 | 0.02922242 | -0.133917 | -0.06171662 | 0.5652349
a8' | 0.102079 | -0.003527359 | -0.01498829 | -0.06627914 | 0.2451667
a9' | -0.01472831 | 0.04043141 | 0.01152204 | -0.03006273 | 0.05311193
a10' | -0.006466815 | 0.03075501 | -0.004420744 | -0.001010801 | 0.2194078
a11' | 0.05275509 | 0.1016344 | 0.06952329 | 0.07272749 | 0.117739
a12' | 0.05343443 | -0.01229758 | 0.01339448 | -0.004315952 | 0.0181413
a13' | -0.07951456 | -0.06730081 | -0.08350916 | -0.07358829 | -0.07516458
a14' | -0.001183407 | 0.007359396 | 0.001115868 | 0.0004443693 | -0.02806373
a15' | -2.87247e-05 | -0.0002884933 | 0.001541182 | -0.002686403 | 0.006985277
Feed down normalised
| Position 1 | Position 2 | Position 3 | Position 4 | Position 5 | Central | Sigma | Integrals |  | Coil Waviness
b1' | 0 | 0 | 0 | 0 | 0 | 0 | 0 | 0
b2' | 10000 | 10000 | 10000 | 10000 | 10000 | 10000 | 0 | 10000
b3' | 0.8004836 | -0.1517074 | 1.153721 | 1.492328 | -2.029122 | 0.8314472 | 0.8681061 | 0.4436185 |  | -3.894149
b4' | 0.6418719 | 0.5582224 | 0.4488877 | 0.7389268 | 1.386564 | 0.5820123 | 0.1464757 | 0.6984468 |  | -4.56037
b5' | -0.2662624 | 0.1047226 | -0.4117232 | -0.5806189 | 0.292764 | -0.2958732 | 0.3570563 | -0.212704 |  | -3.626036
b6' | 3.790021 | 4.131876 | 4.249178 | 4.040115 | 14.04539 | 4.14039 | 0.1047913 | 5.417095 |  | -3.983983
b7' | 0.1615088 | 0.1914923 | 0.1709749 | 0.02310688 | -0.167782 | 0.1285247 | 0.09186907 | 0.09358059 |  | -3.959019
b8' | -0.09041726 | 0.02541441 | -0.02952555 | -0.1603145 | -0.1069896 | -0.05480855 | 0.09541084 | -0.06692926
b9' | -0.02812038 | -0.0430819 | -0.03479328 | -0.0648687 | -0.04791562 | -0.04758129 | 0.01553435 | -0.04482004
b10' | -0.4024931 | -0.08556298 | -0.07780405 | -0.08718969 | -0.3830134 | -0.08351891 | 0.005015597 | -0.1696376 |  | 0.01822955
b11' | 0.1073184 | 0.02181277 | 0.01874041 | -0.001705687 | 0.009032494 | 0.01294917 | 0.01278411 | 0.02603052
b12' | -0.06214435 | -0.05337132 | -0.06726421 | -0.05845118 | -0.06661973 | -0.05969557 | 0.007029543 | -0.06097602
b13' | -0.01796062 | -0.02625641 | -0.01313924 | -0.007537444 | -0.01680694 | -0.01564436 | 0.009607633 | -0.01613477
b14' | -0.1917516 | -0.1732282 | -0.1765235 | -0.1671543 | -0.1432954 | -0.172302 | 0.004752803 | -0.1712195 | alpha | 285
b15' | -1.254063e-05 | -0.0001227875 | -0.002580512 | 0.001238743 | 0.0003378469 | -0.0004881856 | 0.001935669 | -0.0003089024 | beta | 0.5536
Feed down normalised
| Position 1 | Position 2 | Position 3 | Position 4 | Position 5 | Central | Sigma | Integrals
a1' | 0 | 0 | 0 | 0 | 0 | 0 | 0 | 0
a2' | 19.85243 | -5.520111 | 1.026351 | 3.256105 | -18.96846 | -0.4125517 | 4.561614 | 0.02241019
a3' | 1.671801 | 1.234457 | 3.300243 | 1.532877 | 8.663515 | 2.022526 | 1.116551 | 2.861768
a4' | 0.3830702 | 1.575928 | 0.6244024 | 0.6761034 | 0.8113723 | 0.9588112 | 0.5350634 | 0.8560877
a5' | 0.08748299 | -0.06645967 | 0.7925077 | 0.2340407 | -0.1550376 | 0.3200296 | 0.4358919 | 0.2228211
a6' | 0.5984168 | -0.004176165 | 0.4407407 | 0.2141378 | 1.65764 | 0.2169008 | 0.2224713 | 0.4649431
a7' | 0.02485943 | 0.02922312 | -0.1339254 | -0.06171819 | 0.565346 | -0.0554735 | 0.08175334 | 0.03930048
a8' | 0.1020814 | -0.003527443 | -0.01498923 | -0.06628083 | 0.2452148 | -0.02826584 | 0.03341704 | 0.02717346
a9' | -0.01472867 | 0.04043238 | 0.01152276 | -0.0300635 | 0.05312236 | 0.007297213 | 0.03543739 | 0.01026411
a10' | -0.00646697 | 0.03075574 | -0.004421021 | -0.001010827 | 0.219451 | 0.008441297 | 0.01939995 | 0.03456755
a11' | 0.05275635 | 0.1016368 | 0.06952765 | 0.07272935 | 0.1177622 | 0.08129793 | 0.01768656 | 0.08207029
a12' | 0.05343571 | -0.01229787 | 0.01339532 | -0.004316063 | 0.01814486 | -0.001072873 | 0.01315005 | 0.009360213
a13' | -0.07951646 | -0.06730241 | -0.0835144 | -0.07359017 | -0.07517935 | -0.07480233 | 0.008173687 | -0.07553202
a14' | -0.001183436 | 0.007359572 | 0.001115938 | 0.0004443807 | -0.02806924 | 0.002973297 | 0.003813437 | -0.001785257
a15' | -2.872539e-05 | -0.0002885002 | 0.001541279 | -0.002686472 | 0.00698665 | -0.0004778977 | 0.002120229 | 0.0005870845