## Sommaire
Jour | vit-esse | I(A) | NB mesures | Posi-tion | N° fich. Originel | N° fich. Epuré | N° run | NOM Fich.res | NOM Fich.raw | Observation | Nombre de fichiers | 6
30/07/2003 | 80 | ±12.5 | 5 | 5 |  | HCMQAP066_pos5ap2 | 1993 | THCMQAP066_pos5ap2.xls
30/07/2003 | 80 | ±12.5 | 5 | 2 |  | HCMQAP066_pos2ap2 | 1993 | THCMQAP066_pos2ap2.xls
30/07/2003 | 80 | ±12.5 | 5 | 3 |  | HCMQAP066_pos3ap2 | 1993 | THCMQAP066_pos3ap2.xls
30/07/2003 | 80 | ±12.5 | 5 | 4 |  | HCMQAP066_pos4ap2 | 1993 | THCMQAP066_pos4ap2.xls
30/07/2003 | 80 | ±12.5 | 5 | 1 |  | HCMQAP066_pos1ap2 | 1993 | THCMQAP066_pos1ap2.xls
Sommaire : Valeurs intégrales calculées avec les fichiers: HCMQAP066_pos5ap2+HCMQAP066_pos2ap2+HCMQAP066_pos3ap2+HCMQAP066_pos4ap2+HCMQAP066_pos1ap2

## HCMQAP066_pos5ap2
Bench Number | 91 | Valeurs dipôlaires en Teslas (signal absolu mesuré par la bobine externe corrigé de la dérive de l'électronique)
Magnet Name | hcmqap066 | (b1,sb1, a1,sa1) créé par le décentrement de la taupe (=[Babs(+I)-Babs(-I)]/2) | [6 empty] | -3.96185106e-05 | 2.97415e-07 | 0.0001112786 | 3.309105e-07
Magnet Type | 2 | (b1,sb1, a1,sa1) issu des champs constants/externes (=[Babs(+I)+Babs(-I)]/2) | [6 empty] | -3.01430414e-05 | 1.515823e-07 | 9.81418e-06 | 2.183508e-07
Aperture Number | 2 | Valeurs quadripolaires: b2 (T), a2 (T), sc2 (T), q Y_top codeur (mrad) | [6 empty] | -0.002088186 | 3.944105e-05 | 4.97007e-08 | -9.4427318
GMT Time | 2003-07-30 14:28 |  | Les multipôles exprimés en unité sont rapportés au champ quadripôlaire local (C2= -2.089 mT)
Run Number | 1993 |  | Valeurs mesurées (unité) |  |  | Multipôle |  |  | Valeurs spécifiées (bn, an)
Run Type | manual | bn (normal) | sbn | an (skew) | san |  | Average |  | Uncertainty |  | Standard Deviation
Coil Name | taupe_quadrupole#4 | -4.6481311 | 0.01668125 | 9.1126911 | 0.04106143 | 3 | 0 | 0 | 2 | 2 | 1 | 1
Rref | 0.017 | -2.469718 | 0.0426367 | -1.18518714 | 0.04384702 | 4 | 0 | 0 | 0.5 | 0.5 | 0.7 | 0.7
Meas Type | cmp | 4.1904034 | 0.02843586 | -7.4234385 | 0.0362176 | 5 | 0 | 0 | 0.5 | 0.5 | 0.6 | 0.6
Shaft Pos | 5 | 13.514298 | 0.010875 | 2.2333469 | 0.0204856 | 6 | 3.925 | 0 | 1 | 0.3 | 0.5 | 0.5
Coil length | 0.7499 | -0.20998137 | 0.007786373 | 0.40593146 | 0.00856673 | 7 | 0 | 0 | 0.15 | 0.15 | 0.15 | 0.15
Température (bobine) | 27.648927 | 0.05929431 | 0.008596447 | -0.105918111 | 0.005693454 | 8 | 0 | 0 | 0.1 | 0.1 | 0.1 | 0.1
Spec Curv (I spécifié) | 12.5 | 0.1954141 | 0.002010936 | 0.36815636 | 0.007123848 | 9 | 0 | 0 | 0.1 | 0.1 | 0.1 | 0.1
Angle(horiz./X_top codeur) | 0 | -0.26001037 | 0.003479814 | 0.21768267 | 0.0007461218 | 10 | -0.26 | 0 | 0.2 | 0.1 | 0.3 | 0.3
Mid Current (I réel moyen) | 12.5065 | -0.0033191263 | 0.005030651 | 0.075664375 | 0.00578116 | 11 | 0 | 0 | 0 | 0 | 0.05 | 0.05
Inclinaison RefMag (niv max) | -0.14 | 0.038890622 | 0.004235861 | 0.07661538 | 0.004429286 | 12 | 0 | 0 | 0 | 0 | 0.05 | 0.05
Incli. Cryostat(ecart niv max) | 158.691 | -0.082160217 | 0.004097916 | 0.107648303 | 0.001846475 | 13 | 0 | 0 | 0 | 0 | 0.05 | 0.05
Incli. carriage (niv min) | -0.391 | -0.14562981 | 0.0009908457 | -0.02208782 | 0.001832388 | 14 | 0 | 0 | 0 | 0 | 0.05 | 0.05
Dx moyen(mm) | -0.3395784 | -0.0035954979 | 0.0008822892 | -0.00233540149 | 0.001970461 | 15 | 0 | 0 | 0 | 0 | 0.05 | 0.05
Dy moyen(mm) | 0.899481 |  |  | Multipôle refusé (orange) : (av.+unc.+2*STDV)+s < multipôle < (av.-unc.-2*STDV)-s
Analysis Tool | DRI ROT NOR CEL FDW |  |  | Multipôle litigieux (vert): (av.+unc.+2*STDV)-s < multipôle < (av.-unc.-2*STDV)+s
Number of point | 15
q(°) = Angle(verticale,C2) | -0.5410291 |  |  |  | VALEURS PRINCIPALES
Nombre Mesure | 10 |  | Module de C2 (mT) |  |  | -2.0885583 | Module de C6 (unité) |  |  | 13.69759
Sens du courant | +I / -I |  | Module de C3 (unité) |  |  | 10.22968 | Module de C10 (unité) |  |  | 0.3391034
Vitesse (%) | 80
Commentaire

## HCMQAP066_pos2ap2
Bench Number | 91 | Valeurs dipôlaires en Teslas (signal absolu mesuré par la bobine externe corrigé de la dérive de l'électronique)
Magnet Name | hcmqap066 | (b1,sb1, a1,sa1) créé par le décentrement de la taupe (=[Babs(+I)-Babs(-I)]/2) | [6 empty] | 9.1475891e-05 | 3.915611e-07 | 0.00020288658 | 2.572979e-07
Magnet Type | 2 | (b1,sb1, a1,sa1) issu des champs constants/externes (=[Babs(+I)+Babs(-I)]/2) | [6 empty] | -2.8658789e-05 | 1.035783e-07 | 1.282814e-05 | 6.521502e-08
Aperture Number | 2 | Valeurs quadripolaires: b2 (T), a2 (T), sc2 (T), q Y_top codeur (mrad) | [6 empty] | -0.003765761 | 2.676678e-05 | 2.850014e-08 | -3.5539078
GMT Time | 2003-07-30 14:08 |  | Les multipôles exprimés en unité sont rapportés au champ quadripôlaire local (C2= -3.766 mT)
Run Number | 1993 |  | Valeurs mesurées (unité) |  |  | Multipôle |  |  | Valeurs spécifiées (bn, an)
Run Type | manual | bn (normal) | sbn | an (skew) | san |  | Average |  | Uncertainty |  | Standard Deviation
Coil Name | taupe_quadrupole#4 | -1.3758283 | 0.01599701 | -1.4236594 | 0.007584938 | 3 | 0 | 0 | 2 | 2 | 1 | 1
Rref | 0.017 | -0.0852026726 | 0.03249383 | 4.0005429 | 0.02453637 | 4 | 0 | 0 | 0.5 | 0.5 | 0.7 | 0.7
Meas Type | cmp | -0.1733060758 | 0.004717371 | -2.5640814 | 0.009207916 | 5 | 0 | 0 | 0.5 | 0.5 | 0.6 | 0.6
Shaft Pos | 2 | 3.6374484 | 0.003713905 | -0.29897282 | 0.00275207 | 6 | 3.925 | 0 | 1 | 0.3 | 0.5 | 0.5
Coil length | 0.7499 | 0.41664777 | 0.004502143 | 0.29138574 | 0.004715771 | 7 | 0 | 0 | 0.15 | 0.15 | 0.15 | 0.15
Température (bobine) | 27.404786 | 0.082917853 | 0.003654215 | -0.064933912 | 0.003244402 | 8 | 0 | 0 | 0.1 | 0.1 | 0.1 | 0.1
Spec Curv (I spécifié) | 12.5 | 0.075261411 | 0.003737884 | 0.041481425 | 0.001523589 | 9 | 0 | 0 | 0.1 | 0.1 | 0.1 | 0.1
Angle(horiz./X_top codeur) | 0 | -0.0166004119 | 0.0006979675 | 0.078255303 | 0.003334434 | 10 | -0.26 | 0 | 0.2 | 0.1 | 0.3 | 0.3
Mid Current (I réel moyen) | 12.506 | -0.080360077 | 0.00401352 | -0.028350174 | 0.002659033 | 11 | 0 | 0 | 0 | 0 | 0.05 | 0.05
Inclinaison RefMag (niv max) | 0.403 | 0.14219119 | 0.00374461 | -0.1268794 | 0.003702865 | 12 | 0 | 0 | 0 | 0 | 0.05 | 0.05
Incli. Cryostat(ecart niv max) | 13.224 | 0.064785552 | 0.0009177397 | 0.17459915 | 0.001112871 | 13 | 0 | 0 | 0 | 0 | 0.05 | 0.05
Incli. carriage (niv min) | 0.239 | -0.18244463 | 0.001442652 | 0.018185795 | 0.0008731812 | 14 | 0 | 0 | 0 | 0 | 0.05 | 0.05
Dx moyen(mm) | 0.4064051 | -0.00396632367 | 0.00129457 | -0.012417366 | 0.0002718888 | 15 | 0 | 0 | 0 | 0 | 0.05 | 0.05
Dy moyen(mm) | 0.9187963 |  |  | Multipôle refusé (orange) : (av.+unc.+2*STDV)+s < multipôle < (av.-unc.-2*STDV)-s
Analysis Tool | DRI ROT NOR CEL FDW |  |  | Multipôle litigieux (vert): (av.+unc.+2*STDV)-s < multipôle < (av.-unc.-2*STDV)+s
Number of point | 15
q(°) = Angle(verticale,C2) | -0.2036241 |  |  |  | VALEURS PRINCIPALES
Nombre Mesure | 10 |  | Module de C2 (mT) |  |  | -3.7658557 | Module de C6 (unité) |  |  | 3.649714
Sens du courant | +I / -I |  | Module de C3 (unité) |  |  | 1.979826 | Module de C10 (unité) |  |  | 0.07999666
Vitesse (%) | 80
Commentaire

## HCMQAP066_pos3ap2
Bench Number | 91 | Valeurs dipôlaires en Teslas (signal absolu mesuré par la bobine externe corrigé de la dérive de l'électronique)
Magnet Name | hcmqap066 | (b1,sb1, a1,sa1) créé par le décentrement de la taupe (=[Babs(+I)-Babs(-I)]/2) | [6 empty] | -5.3409087e-05 | 4.953839e-07 | 0.00020250952 | 4.723164e-07
Magnet Type | 2 | (b1,sb1, a1,sa1) issu des champs constants/externes (=[Babs(+I)+Babs(-I)]/2) | [6 empty] | -2.7556677e-05 | 1.379779e-07 | 1.07797e-05 | 1.000803e-07
Aperture Number | 2 | Valeurs quadripolaires: b2 (T), a2 (T), sc2 (T), q Y_top codeur (mrad) | [6 empty] | -0.00376227 | 4.287478e-05 | 9.895404e-08 | -5.6977472
GMT Time | 2003-07-30 14:15 |  | Les multipôles exprimés en unité sont rapportés au champ quadripôlaire local (C2= -3.763 mT)
Run Number | 1993 |  | Valeurs mesurées (unité) |  |  | Multipôle |  |  | Valeurs spécifiées (bn, an)
Run Type | manual | bn (normal) | sbn | an (skew) | san |  | Average |  | Uncertainty |  | Standard Deviation
Coil Name | taupe_quadrupole#4 | -0.98203042 | 0.01514697 | 2.2420577 | 0.01871922 | 3 | 0 | 0 | 2 | 2 | 1 | 1
Rref | 0.017 | 0.0344438811 | 0.0104382 | 0.52293681 | 0.01790585 | 4 | 0 | 0 | 0.5 | 0.5 | 0.7 | 0.7
Meas Type | cmp | 1.04118805 | 0.005477619 | -1.77027 | 0.01157853 | 5 | 0 | 0 | 0.5 | 0.5 | 0.6 | 0.6
Shaft Pos | 3 | 4.5957988 | 0.002602056 | -0.121159451 | 0.005071015 | 6 | 3.925 | 0 | 1 | 0.3 | 0.5 | 0.5
Coil length | 0.7499 | 0.1633737 | 0.003220021 | 0.075772184 | 0.00317013 | 7 | 0 | 0 | 0.15 | 0.15 | 0.15 | 0.15
Température (bobine) | 27.438355 | -0.012572815 | 0.001658542 | 0.047939576 | 0.003553111 | 8 | 0 | 0 | 0.1 | 0.1 | 0.1 | 0.1
Spec Curv (I spécifié) | 12.5 | 0.06832128 | 0.00185677 | 0.041302667 | 0.003618344 | 9 | 0 | 0 | 0.1 | 0.1 | 0.1 | 0.1
Angle(horiz./X_top codeur) | 0 | -0.03182575 | 0.001463141 | 0.032765358 | 0.003181302 | 10 | -0.26 | 0 | 0.2 | 0.1 | 0.3 | 0.3
Mid Current (I réel moyen) | 12.5062 | 0.048240528 | 0.002894087 | -0.035839581 | 0.001205046 | 11 | 0 | 0 | 0 | 0 | 0.05 | 0.05
Inclinaison RefMag (niv max) | -0.223 | 0.12763637 | 0.001873223 | 0.078259446 | 0.001498324 | 12 | 0 | 0 | 0 | 0 | 0.05 | 0.05
Incli. Cryostat(ecart niv max) | 125.631 | -0.042721199 | 0.001096915 | 0.17359135 | 0.00140039 | 13 | 0 | 0 | 0 | 0 | 0.05 | 0.05
Incli. carriage (niv min) | -0.388 | -0.19539656 | 0.0008589942 | 0.0084150503 | 0.0009011907 | 14 | 0 | 0 | 0 | 0 | 0.05 | 0.05
Dx moyen(mm) | -0.2517181 | 0.00116260453 | 0.001540984 | -0.00398372784 | 0.00125741 | 15 | 0 | 0 | 0 | 0 | 0.05 | 0.05
Dy moyen(mm) | 0.9121848 |  |  | Multipôle refusé (orange) : (av.+unc.+2*STDV)+s < multipôle < (av.-unc.-2*STDV)-s
Analysis Tool | DRI ROT NOR CEL FDW |  |  | Multipôle litigieux (vert): (av.+unc.+2*STDV)-s < multipôle < (av.-unc.-2*STDV)+s
Number of point | 15
q(°) = Angle(verticale,C2) | -0.3264571 |  |  |  | VALEURS PRINCIPALES
Nombre Mesure | 10 |  | Module de C2 (mT) |  |  | -3.7625145 | Module de C6 (unité) |  |  | 4.597396
Sens du courant | +I / -I |  | Module de C3 (unité) |  |  | 2.447694 | Module de C10 (unité) |  |  | 0.04567764
Vitesse (%) | 80
Commentaire

## HCMQAP066_pos4ap2
Bench Number | 91 | Valeurs dipôlaires en Teslas (signal absolu mesuré par la bobine externe corrigé de la dérive de l'électronique)
Magnet Name | hcmqap066 | (b1,sb1, a1,sa1) créé par le décentrement de la taupe (=[Babs(+I)-Babs(-I)]/2) | [6 empty] | 2.07813918e-05 | 1.295626e-07 | 0.00019699391 | 3.054867e-07
Magnet Type | 2 | (b1,sb1, a1,sa1) issu des champs constants/externes (=[Babs(+I)+Babs(-I)]/2) | [6 empty] | -2.80087902e-05 | 4.068723e-08 | 1.007133e-05 | 7.06277e-08
Aperture Number | 2 | Valeurs quadripolaires: b2 (T), a2 (T), sc2 (T), q Y_top codeur (mrad) | [6 empty] | -0.003762015 | 5.816131e-05 | 6.027057e-08 | -7.7294585
GMT Time | 2003-07-30 14:21 |  | Les multipôles exprimés en unité sont rapportés au champ quadripôlaire local (C2= -3.762 mT)
Run Number | 1993 |  | Valeurs mesurées (unité) |  |  | Multipôle |  |  | Valeurs spécifiées (bn, an)
Run Type | manual | bn (normal) | sbn | an (skew) | san |  | Average |  | Uncertainty |  | Standard Deviation
Coil Name | taupe_quadrupole#4 | -1.0988354 | 0.01363508 | 1.6228534 | 0.008649875 | 3 | 0 | 0 | 2 | 2 | 1 | 1
Rref | 0.017 | -0.39786285 | 0.0223961 | 0.85994567 | 0.02283925 | 4 | 0 | 0 | 0.5 | 0.5 | 0.7 | 0.7
Meas Type | cmp | 0.95727855 | 0.004462582 | -1.6160376 | 0.004433727 | 5 | 0 | 0 | 0.5 | 0.5 | 0.6 | 0.6
Shaft Pos | 4 | 3.9383276 | 0.006863442 | -0.14007403 | 0.01007042 | 6 | 3.925 | 0 | 1 | 0.3 | 0.5 | 0.5
Coil length | 0.7499 | 0.27535537 | 0.004385096 | 0.0083841408 | 0.003142856 | 7 | 0 | 0 | 0.15 | 0.15 | 0.15 | 0.15
Température (bobine) | 27.523805 | -0.004036928 | 0.002747333 | 0.075380654 | 0.003231956 | 8 | 0 | 0 | 0.1 | 0.1 | 0.1 | 0.1
Spec Curv (I spécifié) | 12.5 | 0.078745958 | 0.004133062 | 0.17553481 | 0.003703991 | 9 | 0 | 0 | 0.1 | 0.1 | 0.1 | 0.1
Angle(horiz./X_top codeur) | 0 | -0.090148875 | 0.002470844 | -0.027688069 | 0.002945457 | 10 | -0.26 | 0 | 0.2 | 0.1 | 0.3 | 0.3
Mid Current (I réel moyen) | 12.5063 | 0.0032413368 | 0.002525193 | -0.048839112 | 0.0008046672 | 11 | 0 | 0 | 0 | 0 | 0.05 | 0.05
Inclinaison RefMag (niv max) | 0.38 | 0.13857363 | 0.0007386293 | 0.01103559482 | 0.0005374789 | 12 | 0 | 0 | 0 | 0 | 0.05 | 0.05
Incli. Cryostat(ecart niv max) | 32.043 | 0.0099408562 | 0.001377308 | 0.15925511 | 0.001247287 | 13 | 0 | 0 | 0 | 0 | 0.05 | 0.05
Incli. carriage (niv min) | 0.124 | -0.18403719 | 0.0008446699 | 0.0073678937 | 0.001329034 | 14 | 0 | 0 | 0 | 0 | 0.05 | 0.05
Dx moyen(mm) | 0.0801295 | -0.002334845974 | 0.00121909 | -0.00284255441 | 0.001378063 | 15 | 0 | 0 | 0 | 0 | 0.05 | 0.05
Dy moyen(mm) | 0.8914201 |  |  | Multipôle refusé (orange) : (av.+unc.+2*STDV)+s < multipôle < (av.-unc.-2*STDV)-s
Analysis Tool | DRI ROT NOR CEL FDW |  |  | Multipôle litigieux (vert): (av.+unc.+2*STDV)-s < multipôle < (av.-unc.-2*STDV)+s
Number of point | 15
q(°) = Angle(verticale,C2) | -0.4428657 |  |  |  | VALEURS PRINCIPALES
Nombre Mesure | 10 |  | Module de C2 (mT) |  |  | -3.7624644 | Module de C6 (unité) |  |  | 3.940818
Sens du courant | +I / -I |  | Module de C3 (unité) |  |  | 1.959871 | Module de C10 (unité) |  |  | 0.09430508
Vitesse (%) | 80
Commentaire

## HCMQAP066_pos1ap2
Bench Number | 91 | Valeurs dipôlaires en Teslas (signal absolu mesuré par la bobine externe corrigé de la dérive de l'électronique)
Magnet Name | hcmqap066 | (b1,sb1, a1,sa1) créé par le décentrement de la taupe (=[Babs(+I)-Babs(-I)]/2) | [6 empty] | 3.59681707e-05 | 1.562349e-07 | 0.0001298925 | 1.432022e-07
Magnet Type | 2 | (b1,sb1, a1,sa1) issu des champs constants/externes (=[Babs(+I)+Babs(-I)]/2) | [6 empty] | -3.11489893e-05 | 2.012172e-07 | 1.413766e-05 | 1.092291e-07
Aperture Number | 2 | Valeurs quadripolaires: b2 (T), a2 (T), sc2 (T), q Y_top codeur (mrad) | [6 empty] | -0.002261169 | 7.044671e-06 | 8.400095e-08 | -1.5577446
GMT Time | 2003-07-30 14:02 |  | Les multipôles exprimés en unité sont rapportés au champ quadripôlaire local (C2= -2.261 mT)
Run Number | 1993 |  | Valeurs mesurées (unité) |  |  | Multipôle |  |  | Valeurs spécifiées (bn, an)
Run Type | manual | bn (normal) | sbn | an (skew) | san |  | Average |  | Uncertainty |  | Standard Deviation
Coil Name | taupe_quadrupole#4 | -2.2541738 | 0.01618305 | -0.82603876 | 0.018996 | 3 | 0 | 0 | 2 | 2 | 1 | 1
Rref | 0.017 | -0.40373407 | 0.04167427 | 1.3836236 | 0.05309951 | 4 | 0 | 0 | 0.5 | 0.5 | 0.7 | 0.7
Meas Type | cmp | -0.179679438 | 0.01246519 | -1.8667884 | 0.01085135 | 5 | 0 | 0 | 0.5 | 0.5 | 0.6 | 0.6
Shaft Pos | 1 | 2.844541 | 0.004814691 | 0.205850951 | 0.003149187 | 6 | 3.925 | 0 | 1 | 0.3 | 0.5 | 0.5
Coil length | 0.7499 | 0.067812564 | 0.006126439 | -0.28745459 | 0.006525607 | 7 | 0 | 0 | 0.15 | 0.15 | 0.15 | 0.15
Température (bobine) | 27.386475 | 0.33049299 | 0.004178826 | -0.0371543462 | 0.003275851 | 8 | 0 | 0 | 0.1 | 0.1 | 0.1 | 0.1
Spec Curv (I spécifié) | 12.5 | 0.15727907 | 0.008121114 | 0.44571935 | 0.00263985 | 9 | 0 | 0 | 0.1 | 0.1 | 0.1 | 0.1
Angle(horiz./X_top codeur) | 0 | -0.39381654 | 0.002320275 | 0.02074288 | 0.003913561 | 10 | -0.26 | 0 | 0.2 | 0.1 | 0.3 | 0.3
Mid Current (I réel moyen) | 12.506 | -0.0290174166 | 0.003354779 | -0.044084183 | 0.001839046 | 11 | 0 | 0 | 0 | 0 | 0.05 | 0.05
Inclinaison RefMag (niv max) | -0.263 | 0.1662055 | 0.001935064 | -0.093266936 | 0.004130185 | 12 | 0 | 0 | 0 | 0 | 0.05 | 0.05
Incli. Cryostat(ecart niv max) | 120.544 | 0.049337995 | 0.000806879 | 0.20448735 | 0.001829233 | 13 | 0 | 0 | 0 | 0 | 0.05 | 0.05
Incli. carriage (niv min) | -0.382 | -0.20463668 | 0.001750584 | -0.0032675557 | 0.002244195 | 14 | 0 | 0 | 0 | 0 | 0.05 | 0.05
Dx moyen(mm) | 0.267348 | 0.0043446284 | 0.001370685 | -0.00479716715 | 0.002522049 | 15 | 0 | 0 | 0 | 0 | 0.05 | 0.05
Dy moyen(mm) | 0.9773971 |  |  | Multipôle refusé (orange) : (av.+unc.+2*STDV)+s < multipôle < (av.-unc.-2*STDV)-s
Analysis Tool | DRI ROT NOR CEL FDW |  |  | Multipôle litigieux (vert): (av.+unc.+2*STDV)-s < multipôle < (av.-unc.-2*STDV)+s
Number of point | 15
q(°) = Angle(verticale,C2) | -0.08925227 |  |  |  | VALEURS PRINCIPALES
Nombre Mesure | 10 |  | Module de C2 (mT) |  |  | -2.2611803 | Module de C6 (unité) |  |  | 2.85198
Sens du courant | +I / -I |  | Module de C3 (unité) |  |  | 2.400758 | Module de C10 (unité) |  |  | 0.3943624
Vitesse (%) | 80
Commentaire

## Lmag_hcmqap
Fichiers | HCMQAP066_pos1ap2 | HCMQAP066_pos2ap2 | HCMQAP066_pos3ap2 | HCMQAP066_pos4ap2 | HCMQAP066_pos5ap2 | Long. mag (m)
C2 (mT) | -2.2611803 | -3.7658557 | -3.7625145 | -3.7624644 | -2.0885583 | 3.116386
Mutipôles | Position 1 | Position 2 | Position 3 | Position 4 | Position 5 | Intégrales
b3 | -2.2541738 | -1.3758283 | -0.98203042 | -1.0988354 | -4.6481311 | -1.778412
b4 | -0.40373407 | -0.0852026726 | 0.0344438811 | -0.39786285 | -2.469718 | -0.4960992
b5 | -0.179679438 | -0.1733060758 | 1.04118805 | 0.95727855 | 4.1904034 | 0.9726101
b6 | 2.844541 | 3.6374484 | 4.5957988 | 3.9383276 | 13.514298 | 5.144639
b7 | 0.067812564 | 0.41664777 | 0.1633737 | 0.27535537 | -0.20998137 | 0.1876225
b8 | 0.33049299 | 0.082917853 | -0.012572815 | -0.004036928 | 0.05929431 | 0.07166658
b9 | 0.15727907 | 0.075261411 | 0.06832128 | 0.078745958 | 0.1954141 | 0.1023321
b10 | -0.39381654 | -0.0166004119 | -0.03182575 | -0.090148875 | -0.26001037 | -0.124994
b11 | -0.0290174166 | -0.080360077 | 0.048240528 | 0.0032413368 | -0.0033191263 | -0.01160246
b12 | 0.1662055 | 0.14219119 | 0.12763637 | 0.13857363 | 0.038890622 | 0.1274972
b13 | 0.049337995 | 0.064785552 | -0.042721199 | 0.0099408562 | -0.082160217 | 0.003874649
b14 | -0.20463668 | -0.18244463 | -0.19539656 | -0.18403719 | -0.14562981 | -0.1842357
b15 | 0.0043446284 | -0.00396632367 | 0.00116260453 | -0.002334845974 | -0.0035954979 | -0.001088993
a3 | -0.82603876 | -1.4236594 | 2.2420577 | 1.6228534 | 9.1126911 | 1.684399
a4 | 1.3836236 | 4.0005429 | 0.52293681 | 0.85994567 | -1.18518714 | 1.337664
a5 | -1.8667884 | -2.5640814 | -1.77027 | -1.6160376 | -7.4234385 | -2.693146
a6 | 0.205850951 | -0.29897282 | -0.121159451 | -0.14007403 | 2.2333469 | 0.193162
a7 | -0.28745459 | 0.29138574 | 0.075772184 | 0.0083841408 | 0.40593146 | 0.1030512
a8 | -0.0371543462 | -0.064933912 | 0.047939576 | 0.075380654 | -0.105918111 | -0.005483827
a9 | 0.44571935 | 0.041481425 | 0.041302667 | 0.17553481 | 0.36815636 | 0.1757497
a10 | 0.02074288 | 0.078255303 | 0.032765358 | -0.027688069 | 0.21768267 | 0.0521304
a11 | -0.044084183 | -0.028350174 | -0.035839581 | -0.048839112 | 0.075664375 | -0.02346575
a12 | -0.093266936 | -0.1268794 | 0.078259446 | 0.01103559482 | 0.07661538 | -0.01232141
a13 | 0.20448735 | 0.17459915 | 0.17359135 | 0.15925511 | 0.107648303 | 0.1660463
a14 | -0.0032675557 | 0.018185795 | 0.0084150503 | 0.0073678937 | -0.02208782 | 0.004753536
a15 | -0.00479716715 | -0.012417366 | -0.00398372784 | -0.00284255441 | -0.00233540149 | -0.005637308
Angle[Horiz,C2](°) | -0.08925227 | -0.2036241 | -0.3264571 | -0.4428657 | -0.5410291 | Gradient (T/m)
Temp. taupe (°C) | 27.386475 | 27.404786 | 27.438355 | 27.523805 | 27.648927 | -210.23
Niv. moyen (mrad) | -0.3225 | 0.321 | -0.3055 | 0.252 | -0.2655 | C2,moyen=-3.764
Intégrale(Cn) = Sum(Cn,pos=[1,5])/(Sum(C2,pos=[1,5]) | [5 empty] | Gradient = C2,moyen/Rref*(11870/Spec_curv)
C2,moyen(mT) = (C2,pos2+C2,pos3+C2,pos4)/3 Long_mag = Intégrale(C2)/C2,moyen*.7499 [Cn,x(T) = cn,x(unit)*C2,x(T)]
Taupe : | taupe_quadrupole#4

## Result_HCMQAP
Wed 30/07/2003 14:32:49 | LISSNER | HCMQAP066 | Aperture2 | Taupe_quadrupole#4
Position | Position 1 | Position 2 | Position 3 | Position 4 | Position 5 | Integrales
Cn (mT) | 0.00226 | 0.003764 | 0.003761 | 0.003761 | 0.002087 | 0.011723
Angle(Horiz,Cn) | 4.12686 | 2.23055 | -0.45923 | -1.978853 | -4.091646 | -5.52057
b1 | -183.6586 | -269.6864 | 111.9804 | -86.65127 | 155.8232 | 1079.158
b2 | 10000 | 10000 | 10000 | 10000 | 10000 | 10000
b3 | -2.271833 | -1.372198 | -0.9771003 | -1.085775 | -4.351737 | 1.760179
b4 | -0.4054265 | -0.1207599 | -0.02790281 | -0.3987977 | -2.849984 | 0.5709217
b5* | 0.03284975 | 0.2386128 | 0.6277791 | 0.9742885 | 2.488346 | 2.745824
b6 | 2.846495 | 3.693201 | 4.577438 | 3.939771 | 13.59579 | 5.165242
b7 | 0.10597 | 0.4253251 | 0.1663425 | 0.2763938 | -0.2064881 | 0.1049896
b8 | 0.3294461 | 0.09514986 | -0.02295189 | 0.0007823262 | 0.01621047 | -0.06736699
b9 | 0.09614149 | 0.06989699 | 0.07443668 | 0.07922145 | 0.261296 | -0.1700685
b10 | -0.3956785 | -0.03157779 | -0.03879925 | -0.09163108 | -0.2515378 | -0.1297712
b11 | -0.004559757 | -0.04546622 | 0.02154422 | 0.00472599 | -0.01313175 | -0.03614756
b12* | 0.1677303 | 0.1585862 | 0.135906 | 0.1418088 | 0.06316953 | -0.1376739
b13* | 0.02720299 | 0.04402686 | -0.02713823 | 0.01279472 | -0.06241045 | -0.1676181
b14* | -0.203446 | -0.1828614 | -0.1956687 | -0.1835971 | -0.1466836 | -0.1842639
b15 | 0.00456785 | -0.003573454 | 0.001192773 | -0.002480344 | -0.003820072 | -0.005585416
a1 | -1115.237 | -1079.912 | -1077.034 | -1063.347 | -1071.05 | -64.58062
a2 | 82.53907 | 44.6113 | -9.18461 | -39.57727 | -81.83476 | 0
a3 | -0.8029099 | -1.185266 | 2.213747 | 1.638186 | 9.247948 | 1.736196
a4 | 1.284083 | 3.784937 | 0.6496081 | 0.8465395 | -0.4437352 | -1.397588
a5 | -1.794365 | -2.589383 | -1.763859 | -1.657151 | -7.787885 | 0.7798843
a6 | 0.2544478 | -0.2139953 | -0.1430084 | -0.189828 | 1.843937 | 0.1514138
a7 | -0.2779785 | 0.2888076 | 0.06941267 | 0.004620948 | 0.4330534 | -0.1966554
a8 | 0.02087654 | -0.0547992 | 0.04274465 | 0.07753235 | -0.1720573 | 0.004219225
a9 | 0.4370565 | 0.05656331 | 0.035374 | 0.175436 | 0.3186627 | 0.1025872
a10 | -0.001160465 | 0.06905901 | 0.0405676 | -0.02721696 | 0.2120682 | 0.04799234
a11 | -0.04986692 | -0.05340024 | -0.04823455 | -0.0509121 | 0.05817949 | 0.007040288
a12 | -0.05327175 | -0.07885639 | 0.03995571 | 0.01038616 | 0.04296919 | 0.008839952
a13 | 0.2035145 | 0.1775489 | 0.17355 | 0.1601534 | 0.1136151 | 0.002749437
a14 | -0.01503654 | 0.01229969 | 0.009714037 | 0.01249073 | -0.01369077 | 0.004302839
a15 | -0.004524979 | -0.01254727 | -0.003987088 | -0.00277814 | -0.00211786 | 0.001019957
Temp taupe(deg) | 27.64893 | 27.65198 | 27.65198 | 27.64893 | 27.65503
Niv init(mrad) | -0.2466838 | -0.1993815 | -0.1841227 | -0.1688639 | -0.1607259
Dx moy (mm) | 0.0003278458 | 0.0004666476 | -0.0001920482 | 0.0001401506 | -0.0002797811 | 4.98277e-05
Dy moy (mm) | 0.001893197 | 0.001833769 | 0.001830781 | 0.001808245 | 0.001818495 | 0.0009175575
| C2 centre (mT) | 0.003762 | Long. Mag. (m) | 3.116387
* = error on Conclusion : CONTACT CEA
Dx corrected | 0.0003278459 | 0.0004666476 | -0.0001920482 | 0.0001401506 | -0.0002797811 | 0.0001099151
Dy corrected | 0.001893197 | 0.001833769 | 0.001830781 | 0.001808245 | 0.001818495 | 0.001833462
Feed down
| Position 1 | Position 2 | Position 3 | Position 4 | Position 5
b1' | 0 | 0 | 0 | 0 | 0
b2' | 10000.09 | 10000.18 | 9999.545 | 9999.634 | 9998.165
b3' | -2.724293 | -2.606972 | -1.186029 | -1.365771 | -4.068625
b4' | 0.3964219 | 1.022694 | 0.7035505 | 0.3383979 | 0.3184963
b5' | 0.1656415 | 0.860919 | 0.4462287 | 1.237646 | 0.3833356
b6' | 3.044498 | 3.576332 | 4.521311 | 3.950494 | 13.33824
b7' | 0.1341694 | 0.4849859 | 0.1359344 | 0.2187106 | -0.07952044
b8' | -0.04510186 | 0.06168785 | -0.06015542 | -0.143278 | -0.2908918
b9' | 0.02862848 | -0.004948039 | 0.03906187 | 0.09847762 | 0.0943886
b10' | -0.3410238 | 0.01354397 | 0.01071216 | -0.03708762 | -0.3116114
b11' | 0.09628022 | 0.09598617 | -0.0426768 | 0.005433791 | -0.07512834
b12' | -0.09794591 | -0.05673515 | -0.08469654 | -0.06134649 | -0.0703462
b13' | -0.002033096 | -0.03847467 | -0.01200199 | -0.02415399 | -0.01198888
b14' | -0.1951578 | -0.1652863 | -0.189846 | -0.1797463 | -0.1426318
b15' | 0.00456785 | -0.003573454 | 0.001192773 | -0.002480344 | -0.003820072
Feed down
| Position 1 | Position 2 | Position 3 | Position 4 | Position 5
a1' | 0 | 0 | 0 | 0 | 0
a2' | 82.0021 | 44.25019 | -9.445081 | -39.78124 | -83.07017
a3' | -0.8640695 | -0.9126567 | 2.182716 | 1.531866 | 8.355266
a4' | 1.160298 | 3.60358 | 0.9997427 | 1.206422 | 1.133664
a5' | -0.184837 | -0.626849 | 0.7090095 | 0.4303387 | -0.6678899
a6' | 0.2930906 | 0.1088468 | -0.04022975 | -0.01320381 | 1.668646
a7' | -0.01834001 | 0.3501239 | 0.04873017 | 0.009677766 | 0.4650134
a8' | 0.1739598 | 0.01793964 | 0.1036782 | 0.1565155 | 0.009594367
a9' | 0.04027416 | 0.04296794 | -0.006356289 | 0.08569759 | 0.04508758
a10' | -0.01585528 | 0.005356881 | 0.06921826 | -0.02638732 | 0.1884461
a11' | 0.1443035 | 0.1109606 | 0.1077977 | 0.1159518 | 0.1247305
a12' | 0.03017908 | 0.03661738 | -0.0186425 | 0.04256139 | -0.05958173
a13' | -0.09479191 | -0.07448736 | -0.1018146 | -0.09238145 | -0.08743605
a14' | -0.009136492 | 0.002081303 | 0.01214297 | 0.008476496 | -0.01892368
a15' | -0.004524979 | -0.01254727 | -0.003987088 | -0.00277814 | -0.00211786
Feed down normalised
| Position 1 | Position 2 | Position 3 | Position 4 | Position 5 | Central | Sigma | Integrals |  | Coil Waviness
b1' | 0 | 0 | 0 | 0 | 0 | 0 | 0 | 0
b2' | 10000 | 10000 | 10000 | 10000 | 10000 | 10000 | 0 | 10000
b3' | -2.724268 | -2.606925 | -1.186083 | -1.365821 | -4.069372 | -1.71961 | 0.7736746 | -2.178712 |  | -3.761936
b4' | 0.3964183 | 1.022675 | 0.7035825 | 0.3384103 | 0.3185547 | 0.6882227 | 0.3423909 | 0.5967513 |  | -3.638291
b5' | 0.16564 | 0.8609035 | 0.4462489 | 1.237692 | 0.3834059 | 0.8482814 | 0.3958723 | 0.6875364 |  | -3.334224
b6' | 3.044471 | 3.576267 | 4.521517 | 3.950638 | 13.34069 | 4.016141 | 0.476017 | 5.120409 |  | -3.742232
b7' | 0.1341681 | 0.4849771 | 0.1359406 | 0.2187186 | -0.07953504 | 0.2798788 | 0.1823789 | 0.2108717 |  | -3.204319
b8' | -0.04510145 | 0.06168674 | -0.06015815 | -0.1432833 | -0.2909452 | -0.04725156 | 0.1030927 | -0.07945284
b9' | 0.02862822 | -0.00494795 | 0.03906365 | 0.09848123 | 0.09440592 | 0.04419898 | 0.05190547 | 0.04864115
b10' | -0.3410207 | 0.01354372 | 0.01071264 | -0.03708898 | -0.3116686 | -0.004277539 | 0.02845078 | -0.09399232 |  | 0.02912377
b11' | 0.09627934 | 0.09598444 | -0.04267874 | 0.00543399 | -0.07514213 | 0.01957989 | 0.07040561 | 0.01803733
b12' | -0.09794502 | -0.05673412 | -0.08470039 | -0.06134874 | -0.07035911 | -0.06759442 | 0.01499281 | -0.07234908
b13' | -0.002033077 | -0.03847397 | -0.01200254 | -0.02415487 | -0.01199108 | -0.02487713 | 0.01325049 | -0.01985698
b14' | -0.195156 | -0.1652833 | -0.1898546 | -0.1797529 | -0.1426579 | -0.1782969 | 0.01235022 | -0.1759739 | alpha | 285
b15' | 0.004567808 | -0.00357339 | 0.001192827 | -0.002480435 | -0.003820773 | -0.001620332 | 0.002496806 | -0.001019871 | beta | 0.5536
Feed down normalised
| Position 1 | Position 2 | Position 3 | Position 4 | Position 5 | Central | Sigma | Integrals
a1' | 0 | 0 | 0 | 0 | 0 | 0 | 0 | 0
a2' | 82.00135 | 44.2494 | -9.44551 | -39.7827 | -83.08542 | -1.659604 | 42.55365 | -0.4265841
a3' | -0.8640616 | -0.9126403 | 2.182816 | 1.531922 | 8.356799 | 0.9340325 | 1.632043 | 1.664672
a4' | 1.160288 | 3.603515 | 0.9997882 | 1.206466 | 1.133873 | 1.93659 | 1.447293 | 1.71752
a5' | -0.1848353 | -0.6268377 | 0.7090417 | 0.4303545 | -0.6680125 | 0.1708529 | 0.7047335 | 0.007291132
a6' | 0.2930879 | 0.1088448 | -0.04023158 | -0.01320429 | 1.668952 | 0.01846965 | 0.07942525 | 0.2785263
a7' | -0.01833984 | 0.3501175 | 0.04873239 | 0.009678121 | 0.4650987 | 0.136176 | 0.186305 | 0.1577904
a8' | 0.1739582 | 0.01793932 | 0.1036829 | 0.1565212 | 0.009596128 | 0.09271449 | 0.06993903 | 0.09334895
a9' | 0.04027379 | 0.04296717 | -0.006356578 | 0.08570073 | 0.04509586 | 0.04077044 | 0.04606795 | 0.04127651
a10' | -0.01585513 | 0.005356784 | 0.0692214 | -0.02638829 | 0.1884807 | 0.0160633 | 0.04869574 | 0.03446459
a11' | 0.1443022 | 0.1109586 | 0.1078026 | 0.1159561 | 0.1247534 | 0.1115724 | 0.004111247 | 0.1180636
a12' | 0.0301788 | 0.03661672 | -0.01864335 | 0.04256295 | -0.05959267 | 0.02017877 | 0.03375214 | 0.01097813
a13' | -0.09479105 | -0.07448602 | -0.1018192 | -0.09238483 | -0.0874521 | -0.08956336 | 0.01388333 | -0.09003436
a14' | -0.009136409 | 0.002081266 | 0.01214352 | 0.008476807 | -0.01892715 | 0.007567199 | 0.005092425 | 0.001614386
a15' | -0.004524938 | -0.01254704 | -0.003987269 | -0.002778242 | -0.002118249 | -0.006437518 | 0.005325426 | -0.005585576