## Sommaire
Jour | vit-esse | I(A) | NB mesures | Posi-tion | N° fich. Originel | N° fich. Epuré | N° run | NOM Fich.res | NOM Fich.raw | Observation | Nombre de fichiers | 6
26/08/2003 | 80 | ±12.5 | 5 | 5 |  | HCMQAP078_pos5ap2 | 2187 | THCMQAP078_pos5ap2.xls
26/08/2003 | 80 | ±12.5 | 5 | 2 |  | HCMQAP078_pos2ap2 | 2187 | THCMQAP078_pos2ap2.xls
26/08/2003 | 80 | ±12.5 | 5 | 3 |  | HCMQAP078_pos3ap2 | 2187 | THCMQAP078_pos3ap2.xls
26/08/2003 | 80 | ±12.5 | 5 | 4 |  | HCMQAP078_pos4ap2 | 2187 | THCMQAP078_pos4ap2.xls
26/08/2003 | 80 | ±12.5 | 5 | 1 |  | HCMQAP078_pos1ap2 | 2187 | THCMQAP078_pos1ap2.xls
Sommaire : Valeurs intégrales calculées avec les fichiers: HCMQAP078_pos5ap2+HCMQAP078_pos2ap2+HCMQAP078_pos3ap2+HCMQAP078_pos4ap2+HCMQAP078_pos1ap2

## HCMQAP078_pos5ap2
Bench Number | 91 | Valeurs dipôlaires en Teslas (signal absolu mesuré par la bobine externe corrigé de la dérive de l'électronique)
Magnet Name | hcmqap078 | (b1,sb1, a1,sa1) créé par le décentrement de la taupe (=[Babs(+I)-Babs(-I)]/2) | [6 empty] | 2.0322665e-05 | 1.532859e-07 | 9.5751631e-05 | 7.311258e-07
Magnet Type | 2 | (b1,sb1, a1,sa1) issu des champs constants/externes (=[Babs(+I)+Babs(-I)]/2) | [6 empty] | -3.1323879e-05 | 1.161248e-07 | 1.0108589e-05 | 1.428905e-07
Aperture Number | 2 | Valeurs quadripolaires: b2 (T), a2 (T), sc2 (T), q Y_top codeur (mrad) | [6 empty] | -0.002091668 | -2.377616e-05 | 5.353186e-08 | 5.6832955
GMT Time | 2003-08-26 08:14 |  | Les multipôles exprimés en unité sont rapportés au champ quadripôlaire local (C2= -2.092 mT)
Run Number | 2187 |  | Valeurs mesurées (unité) |  |  | Multipôle |  |  | Valeurs spécifiées (bn, an)
Run Type | manual | bn (normal) | sbn | an (skew) | san |  | Average |  | Uncertainty |  | Standard Deviation
Coil Name | taupe_quadrupole#4 | -4.3406382 | 0.01579407 | 4.9826621 | 0.02832157 | 3 | 0 | 0 | 2 | 2 | 1 | 1
Rref | 0.017 | -2.5402997 | 0.02017508 | 0.16040375 | 0.03160712 | 4 | 0 | 0 | 0.5 | 0.5 | 0.7 | 0.7
Meas Type | cmp | -0.0323601 | 0.01118953 | -8.5913342 | 0.05190221 | 5 | 0 | 0 | 0.5 | 0.5 | 0.6 | 0.6
Shaft Pos | 5 | 14.635274 | 0.01241615 | 2.5229326 | 0.01667981 | 6 | 3.925 | 0 | 1 | 0.3 | 0.5 | 0.5
Coil length | 0.7499 | -0.59338063 | 0.009264775 | 0.41604897 | 0.01305828 | 7 | 0 | 0 | 0.15 | 0.15 | 0.15 | 0.15
Température (bobine) | 24.261475 | 0.011667073 | 0.00597382 | -0.40961039 | 0.00612448 | 8 | 0 | 0 | 0.1 | 0.1 | 0.1 | 0.1
Spec Curv (I spécifié) | 12.5 | 0.28251499 | 0.005314954 | 0.121983505 | 0.005206341 | 9 | 0 | 0 | 0.1 | 0.1 | 0.1 | 0.1
Angle(horiz./X_top codeur) | 0 | -0.30062892 | 0.004124753 | 0.23720705 | 0.004986542 | 10 | -0.26 | 0 | 0.2 | 0.1 | 0.3 | 0.3
Mid Current (I réel moyen) | 12.506 | -0.0241459859 | 0.002963389 | 0.0135669428 | 0.002949209 | 11 | 0 | 0 | 0 | 0 | 0.05 | 0.05
Inclinaison RefMag (niv max) | 0.388 | 0.045764371 | 0.002501517 | -0.0123173739 | 0.003656877 | 12 | 0 | 0 | 0 | 0 | 0.05 | 0.05
Incli. Cryostat(ecart niv max) | -10.173 | -0.0101652911 | 0.001072299 | 0.088645764 | 0.002430498 | 13 | 0 | 0 | 0 | 0 | 0.05 | 0.05
Incli. carriage (niv min) | -0.107 | -0.13579897 | 0.001873265 | -0.022189439 | 0.002639395 | 14 | 0 | 0 | 0 | 0 | 0.05 | 0.05
Dx moyen(mm) | 0.1562708 | -0.00135602773 | 0.0008492368 | 0.003983398043 | 0.001208478 | 15 | 0 | 0 | 0 | 0 | 0.05 | 0.05
Dy moyen(mm) | 0.7799741 |  |  | Multipôle refusé (orange) : (av.+unc.+2*STDV)+s < multipôle < (av.-unc.-2*STDV)-s
Analysis Tool | DRI ROT NOR CEL FDW |  |  | Multipôle litigieux (vert): (av.+unc.+2*STDV)-s < multipôle < (av.-unc.-2*STDV)+s
Number of point | 15
q(°) = Angle(verticale,C2) | 0.3256291 |  |  |  | VALEURS PRINCIPALES
Nombre Mesure | 10 |  | Module de C2 (mT) |  |  | -2.0918032 | Module de C6 (unité) |  |  | 14.85114
Sens du courant | +I / -I |  | Module de C3 (unité) |  |  | 6.608181 | Module de C10 (unité) |  |  | 0.3829425
Vitesse (%) | 80
Commentaire

## HCMQAP078_pos2ap2
Bench Number | 91 | Valeurs dipôlaires en Teslas (signal absolu mesuré par la bobine externe corrigé de la dérive de l'électronique)
Magnet Name | hcmqap078 | (b1,sb1, a1,sa1) créé par le décentrement de la taupe (=[Babs(+I)-Babs(-I)]/2) | [6 empty] | -3.31193277e-05 | 9.515405e-08 | 0.00015753567 | 1.949131e-07
Magnet Type | 2 | (b1,sb1, a1,sa1) issu des champs constants/externes (=[Babs(+I)+Babs(-I)]/2) | [6 empty] | -2.96386123e-05 | 1.709643e-07 | 1.272087e-05 | 2.03864e-07
Aperture Number | 2 | Valeurs quadripolaires: b2 (T), a2 (T), sc2 (T), q Y_top codeur (mrad) | [6 empty] | -0.003759901 | -3.244741e-05 | 3.1218e-08 | 4.314821
GMT Time | 2003-08-26 07:54 |  | Les multipôles exprimés en unité sont rapportés au champ quadripôlaire local (C2= -3.76 mT)
Run Number | 2187 |  | Valeurs mesurées (unité) |  |  | Multipôle |  |  | Valeurs spécifiées (bn, an)
Run Type | manual | bn (normal) | sbn | an (skew) | san |  | Average |  | Uncertainty |  | Standard Deviation
Coil Name | taupe_quadrupole#4 | -1.8590342 | 0.01646668 | -1.7457774 | 0.01460929 | 3 | 0 | 0 | 2 | 2 | 1 | 1
Rref | 0.017 | -0.65377166 | 0.03287591 | -0.04043599 | 0.02041154 | 4 | 0 | 0 | 0.5 | 0.5 | 0.7 | 0.7
Meas Type | cmp | 0.87473036 | 0.005167704 | -2.0158883 | 0.003328867 | 5 | 0 | 0 | 0.5 | 0.5 | 0.6 | 0.6
Shaft Pos | 2 | 3.2762968 | 0.003601097 | 0.99308381 | 0.01064473 | 6 | 3.925 | 0 | 1 | 0.3 | 0.5 | 0.5
Coil length | 0.7499 | -0.1384582866 | 0.002206204 | -0.104478889 | 0.003887061 | 7 | 0 | 0 | 0.15 | 0.15 | 0.15 | 0.15
Température (bobine) | 23.330689 | -0.07890422 | 0.003989903 | 0.05082362 | 0.002516965 | 8 | 0 | 0 | 0.1 | 0.1 | 0.1 | 0.1
Spec Curv (I spécifié) | 12.5 | 0.059255642 | 0.002538661 | 0.0164657847 | 0.002373048 | 9 | 0 | 0 | 0.1 | 0.1 | 0.1 | 0.1
Angle(horiz./X_top codeur) | 0 | -0.049594125 | 0.001896611 | 0.07644221 | 0.002318663 | 10 | -0.26 | 0 | 0.2 | 0.1 | 0.3 | 0.3
Mid Current (I réel moyen) | 12.506 | 0.012613259 | 0.001331746 | -0.0158203005 | 0.001181355 | 11 | 0 | 0 | 0 | 0 | 0.05 | 0.05
Inclinaison RefMag (niv max) | -0.232 | 0.091096876 | 0.0008957563 | 0.024804738 | 0.002417858 | 12 | 0 | 0 | 0 | 0 | 0.05 | 0.05
Incli. Cryostat(ecart niv max) | 67.139 | -0.0154019263 | 0.001372072 | 0.12578391 | 0.0007973776 | 13 | 0 | 0 | 0 | 0 | 0.05 | 0.05
Incli. carriage (niv min) | -0.393 | -0.17153346 | 0.00152471 | 0.0070193124 | 0.001115568 | 14 | 0 | 0 | 0 | 0 | 0.05 | 0.05
Dx moyen(mm) | -0.1558733 | 0.0038955928 | 0.001329507 | 0.00165363847 | 0.001072912 | 15 | 0 | 0 | 0 | 0 | 0.05 | 0.05
Dy moyen(mm) | 0.7109343 |  |  | Multipôle refusé (orange) : (av.+unc.+2*STDV)+s < multipôle < (av.-unc.-2*STDV)-s
Analysis Tool | DRI ROT NOR CEL FDW |  |  | Multipôle litigieux (vert): (av.+unc.+2*STDV)-s < multipôle < (av.-unc.-2*STDV)+s
Number of point | 15
q(°) = Angle(verticale,C2) | 0.2472212 |  |  |  | VALEURS PRINCIPALES
Nombre Mesure | 10 |  | Module de C2 (mT) |  |  | -3.7600413 | Module de C6 (unité) |  |  | 3.423498
Sens du courant | +I / -I |  | Module de C3 (unité) |  |  | 2.550244 | Module de C10 (unité) |  |  | 0.09112074
Vitesse (%) | 80
Commentaire

## HCMQAP078_pos3ap2
Bench Number | 91 | Valeurs dipôlaires en Teslas (signal absolu mesuré par la bobine externe corrigé de la dérive de l'électronique)
Magnet Name | hcmqap078 | (b1,sb1, a1,sa1) créé par le décentrement de la taupe (=[Babs(+I)-Babs(-I)]/2) | [6 empty] | -5.600507e-06 | 1.284369e-06 | 0.00019946313 | 1.205246e-07
Magnet Type | 2 | (b1,sb1, a1,sa1) issu des champs constants/externes (=[Babs(+I)+Babs(-I)]/2) | [6 empty] | -2.8246943e-05 | 2.940775e-07 | 1.125919e-05 | 1.755943e-07
Aperture Number | 2 | Valeurs quadripolaires: b2 (T), a2 (T), sc2 (T), q Y_top codeur (mrad) | [6 empty] | -0.003759187 | -3.669492e-05 | 6.719121e-08 | 4.8805439
GMT Time | 2003-08-26 08:01 |  | Les multipôles exprimés en unité sont rapportés au champ quadripôlaire local (C2= -3.759 mT)
Run Number | 2187 |  | Valeurs mesurées (unité) |  |  | Multipôle |  |  | Valeurs spécifiées (bn, an)
Run Type | manual | bn (normal) | sbn | an (skew) | san |  | Average |  | Uncertainty |  | Standard Deviation
Coil Name | taupe_quadrupole#4 | -0.66248797 | 0.01095708 | -0.99696297 | 0.01585459 | 3 | 0 | 0 | 2 | 2 | 1 | 1
Rref | 0.017 | -0.81979375 | 0.01365406 | -0.410061735 | 0.03542501 | 4 | 0 | 0 | 0.5 | 0.5 | 0.7 | 0.7
Meas Type | cmp | -0.0743539 | 0.01243993 | -2.6250651 | 0.009144807 | 5 | 0 | 0 | 0.5 | 0.5 | 0.6 | 0.6
Shaft Pos | 3 | 3.9659308 | 0.003300354 | 0.53461295 | 0.00509205 | 6 | 3.925 | 0 | 1 | 0.3 | 0.5 | 0.5
Coil length | 0.7499 | -0.3101966 | 0.002795502 | 0.12368815 | 0.004740243 | 7 | 0 | 0 | 0.15 | 0.15 | 0.15 | 0.15
Température (bobine) | 23.663331 | -0.13802253 | 0.003718623 | -0.141337673 | 0.004357448 | 8 | 0 | 0 | 0.1 | 0.1 | 0.1 | 0.1
Spec Curv (I spécifié) | 12.5 | -0.039158714 | 0.0003074429 | -0.00612593737 | 0.003148877 | 9 | 0 | 0 | 0.1 | 0.1 | 0.1 | 0.1
Angle(horiz./X_top codeur) | 0 | -0.0053747387 | 0.00126974 | 0.064055074 | 0.004091706 | 10 | -0.26 | 0 | 0.2 | 0.1 | 0.3 | 0.3
Mid Current (I réel moyen) | 12.506 | -0.0440445983 | 0.003287202 | -0.064800058 | 0.002279494 | 11 | 0 | 0 | 0 | 0 | 0.05 | 0.05
Inclinaison RefMag (niv max) | 0.388 | 0.15651697 | 0.001906519 | -0.0447605728 | 0.002493505 | 12 | 0 | 0 | 0 | 0 | 0.05 | 0.05
Incli. Cryostat(ecart niv max) | -10.681 | 0.0065870017 | 0.0005281551 | 0.17308881 | 0.001816422 | 13 | 0 | 0 | 0 | 0 | 0.05 | 0.05
Incli. carriage (niv min) | -0.19 | -0.18391095 | 0.001810631 | 0.00245080633 | 0.0007725222 | 14 | 0 | 0 | 0 | 0 | 0.05 | 0.05
Dx moyen(mm) | -0.0341181 | 0.0040929145 | 0.001135098 | -0.0010389048 | 0.001742207 | 15 | 0 | 0 | 0 | 0 | 0.05 | 0.05
Dy moyen(mm) | 0.9016787 |  |  | Multipôle refusé (orange) : (av.+unc.+2*STDV)+s < multipôle < (av.-unc.-2*STDV)-s
Analysis Tool | DRI ROT NOR CEL FDW |  |  | Multipôle litigieux (vert): (av.+unc.+2*STDV)-s < multipôle < (av.-unc.-2*STDV)+s
Number of point | 15
q(°) = Angle(verticale,C2) | 0.2796348 |  |  |  | VALEURS PRINCIPALES
Nombre Mesure | 10 |  | Module de C2 (mT) |  |  | -3.7593657 | Module de C6 (unité) |  |  | 4.001802
Sens du courant | +I / -I |  | Module de C3 (unité) |  |  | 1.197007 | Module de C10 (unité) |  |  | 0.06428017
Vitesse (%) | 80
Commentaire

## HCMQAP078_pos4ap2
Bench Number | 91 | Valeurs dipôlaires en Teslas (signal absolu mesuré par la bobine externe corrigé de la dérive de l'électronique)
Magnet Name | hcmqap078 | (b1,sb1, a1,sa1) créé par le décentrement de la taupe (=[Babs(+I)-Babs(-I)]/2) | [6 empty] | -3.135868125e-05 | 2.260026e-06 | 0.00015237237 | 7.43764e-07
Magnet Type | 2 | (b1,sb1, a1,sa1) issu des champs constants/externes (=[Babs(+I)+Babs(-I)]/2) | [6 empty] | -2.935055475e-05 | 1.721318e-07 | 1.034273e-05 | 2.225737e-07
Aperture Number | 2 | Valeurs quadripolaires: b2 (T), a2 (T), sc2 (T), q Y_top codeur (mrad) | [6 empty] | -0.00375951 | -3.668213e-05 | 4.253537e-08 | 4.8784245
GMT Time | 2003-08-26 08:07 |  | Les multipôles exprimés en unité sont rapportés au champ quadripôlaire local (C2= -3.76 mT)
Run Number | 2187 |  | Valeurs mesurées (unité) |  |  | Multipôle |  |  | Valeurs spécifiées (bn, an)
Run Type | manual | bn (normal) | sbn | an (skew) | san |  | Average |  | Uncertainty |  | Standard Deviation
Coil Name | taupe_quadrupole#4 | -2.4236894 | 0.01878617 | -0.61416562 | 0.01576561 | 3 | 0 | 0 | 2 | 2 | 1 | 1
Rref | 0.017 | -1.1963626 | 0.02955901 | -0.427124321 | 0.02214198 | 4 | 0 | 0 | 0.5 | 0.5 | 0.7 | 0.7
Meas Type | cmp | 0.72815009 | 0.01822165 | -2.2536658 | 0.01005915 | 5 | 0 | 0 | 0.5 | 0.5 | 0.6 | 0.6
Shaft Pos | 4 | 3.5558101 | 0.005421283 | 0.40532562 | 0.007838737 | 6 | 3.925 | 0 | 1 | 0.3 | 0.5 | 0.5
Coil length | 0.7499 | -0.26057847 | 0.005561755 | 0.0045326364 | 0.002951439 | 7 | 0 | 0 | 0.15 | 0.15 | 0.15 | 0.15
Température (bobine) | 24.008179 | -0.2376222 | 0.001486173 | -0.16340205 | 0.001803949 | 8 | 0 | 0 | 0.1 | 0.1 | 0.1 | 0.1
Spec Curv (I spécifié) | 12.5 | -0.00360093799 | 0.004297865 | -0.052126598 | 0.002048099 | 9 | 0 | 0 | 0.1 | 0.1 | 0.1 | 0.1
Angle(horiz./X_top codeur) | 0 | -0.023295242 | 0.002373244 | 0.076693664 | 0.001234936 | 10 | -0.26 | 0 | 0.2 | 0.1 | 0.3 | 0.3
Mid Current (I réel moyen) | 12.506 | -0.003634629 | 0.001607056 | -0.043253737 | 0.001342082 | 11 | 0 | 0 | 0 | 0 | 0.05 | 0.05
Inclinaison RefMag (niv max) | 0.034 | 0.10855169 | 0.002630058 | -0.003577511 | 0.003160818 | 12 | 0 | 0 | 0 | 0 | 0.05 | 0.05
Incli. Cryostat(ecart niv max) | 140.381 | -0.0167477278 | 0.002194635 | 0.13026936 | 0.001564613 | 13 | 0 | 0 | 0 | 0 | 0.05 | 0.05
Incli. carriage (niv min) | -0.331 | -0.17407005 | 0.001231218 | 0.0103053165 | 0.001069185 | 14 | 0 | 0 | 0 | 0 | 0.05 | 0.05
Dx moyen(mm) | -0.1485075 | 0.0012604641 | 0.000978821 | 0.000526291029 | 0.0009646213 | 15 | 0 | 0 | 0 | 0 | 0.05 | 0.05
Dy moyen(mm) | 0.6875578 |  |  | Multipôle refusé (orange) : (av.+unc.+2*STDV)+s < multipôle < (av.-unc.-2*STDV)-s
Analysis Tool | DRI ROT NOR CEL FDW |  |  | Multipôle litigieux (vert): (av.+unc.+2*STDV)-s < multipôle < (av.-unc.-2*STDV)+s
Number of point | 15
q(°) = Angle(verticale,C2) | 0.2795134 |  |  |  | VALEURS PRINCIPALES
Nombre Mesure | 10 |  | Module de C2 (mT) |  |  | -3.7596887 | Module de C6 (unité) |  |  | 3.578837
Sens du courant | +I / -I |  | Module de C3 (unité) |  |  | 2.500294 | Module de C10 (unité) |  |  | 0.08015352
Vitesse (%) | 80
Commentaire

## HCMQAP078_pos1ap2
Bench Number | 91 | Valeurs dipôlaires en Teslas (signal absolu mesuré par la bobine externe corrigé de la dérive de l'électronique)
Magnet Name | hcmqap078 | (b1,sb1, a1,sa1) créé par le décentrement de la taupe (=[Babs(+I)-Babs(-I)]/2) | [6 empty] | 7.3183372e-05 | 3.279259e-07 | 0.00012087496 | 3.246363e-07
Magnet Type | 2 | (b1,sb1, a1,sa1) issu des champs constants/externes (=[Babs(+I)+Babs(-I)]/2) | [6 empty] | -3.2194208e-05 | 8.034813e-08 | 1.406218e-05 | 1.720851e-07
Aperture Number | 2 | Valeurs quadripolaires: b2 (T), a2 (T), sc2 (T), q Y_top codeur (mrad) | [6 empty] | -0.002254382 | -1.013113e-05 | 4.283993e-08 | 2.2469706
GMT Time | 2003-08-26 07:48 |  | Les multipôles exprimés en unité sont rapportés au champ quadripôlaire local (C2= -2.254 mT)
Run Number | 2187 |  | Valeurs mesurées (unité) |  |  | Multipôle |  |  | Valeurs spécifiées (bn, an)
Run Type | manual | bn (normal) | sbn | an (skew) | san |  | Average |  | Uncertainty |  | Standard Deviation
Coil Name | taupe_quadrupole#4 | -2.2419357 | 0.01063857 | -0.67844205 | 0.01993289 | 3 | 0 | 0 | 2 | 2 | 1 | 1
Rref | 0.017 | -1.04017742 | 0.02669452 | -0.16067283 | 0.02509562 | 4 | 0 | 0 | 0.5 | 0.5 | 0.7 | 0.7
Meas Type | cmp | -0.08025856 | 0.01148606 | -1.9290505 | 0.01264457 | 5 | 0 | 0 | 0.5 | 0.5 | 0.6 | 0.6
Shaft Pos | 1 | 3.4681209 | 0.006795307 | 0.66757676 | 0.005814236 | 6 | 3.925 | 0 | 1 | 0.3 | 0.5 | 0.5
Coil length | 0.7499 | -0.005755914 | 0.01060553 | 0.15933498 | 0.003039476 | 7 | 0 | 0 | 0.15 | 0.15 | 0.15 | 0.15
Température (bobine) | 23.074341 | -0.00225356541 | 0.004135751 | -0.171544211 | 0.008417227 | 8 | 0 | 0 | 0.1 | 0.1 | 0.1 | 0.1
Spec Curv (I spécifié) | 12.5 | 0.22057705 | 0.006926214 | 0.24684943 | 0.00225564 | 9 | 0 | 0 | 0.1 | 0.1 | 0.1 | 0.1
Angle(horiz./X_top codeur) | 0 | -0.26422633 | 0.003604548 | 0.066957141 | 0.002911142 | 10 | -0.26 | 0 | 0.2 | 0.1 | 0.3 | 0.3
Mid Current (I réel moyen) | 12.506 | -0.085414657 | 0.001549944 | 0.02562654 | 0.00240667 | 11 | 0 | 0 | 0 | 0 | 0.05 | 0.05
Inclinaison RefMag (niv max) | 0.058 | 0.084427561 | 0.001012879 | -0.17587229 | 0.002217705 | 12 | 0 | 0 | 0 | 0 | 0.05 | 0.05
Incli. Cryostat(ecart niv max) | 32.552 | 0.107889502 | 0.001359091 | 0.17454915 | 0.002119145 | 13 | 0 | 0 | 0 | 0 | 0.05 | 0.05
Incli. carriage (niv min) | -0.148 | -0.20086577 | 0.0005752096 | 0.0034214579 | 0.002611385 | 14 | 0 | 0 | 0 | 0 | 0.05 | 0.05
Dx moyen(mm) | 0.5477315 | -0.0002481375 | 0.001927546 | 0.00114214917 | 0.001822699 | 15 | 0 | 0 | 0 | 0 | 0.05 | 0.05
Dy moyen(mm) | 0.9139639 |  |  | Multipôle refusé (orange) : (av.+unc.+2*STDV)+s < multipôle < (av.-unc.-2*STDV)-s
Analysis Tool | DRI ROT NOR CEL FDW |  |  | Multipôle litigieux (vert): (av.+unc.+2*STDV)-s < multipôle < (av.-unc.-2*STDV)+s
Number of point | 15
q(°) = Angle(verticale,C2) | 0.128742 |  |  |  | VALEURS PRINCIPALES
Nombre Mesure | 10 |  | Module de C2 (mT) |  |  | -2.2544048 | Module de C6 (unité) |  |  | 3.531787
Sens du courant | +I / -I |  | Module de C3 (unité) |  |  | 2.342341 | Module de C10 (unité) |  |  | 0.2725781
Vitesse (%) | 80
Commentaire

## Lmag_hcmqap
Fichiers | HCMQAP078_pos1ap2 | HCMQAP078_pos2ap2 | HCMQAP078_pos3ap2 | HCMQAP078_pos4ap2 | HCMQAP078_pos5ap2 | Long. mag (m)
C2 (mT) | -2.2544048 | -3.7600413 | -3.7593657 | -3.7596887 | -2.0918032 | 3.116584
Mutipôles | Position 1 | Position 2 | Position 3 | Position 4 | Position 5 | Intégrales
b3 | -2.2419357 | -1.8590342 | -0.66248797 | -2.4236894 | -4.3406382 | -2.09448
b4 | -1.04017742 | -0.65377166 | -0.81979375 | -1.1963626 | -2.5402997 | -1.132577
b5 | -0.08025856 | 0.87473036 | -0.0743539 | 0.72815009 | -0.0323601 | 0.3518965
b6 | 3.4681209 | 3.2762968 | 3.9659308 | 3.5558101 | 14.635274 | 5.057809
b7 | -0.005755914 | -0.1384582866 | -0.3101966 | -0.26057847 | -0.59338063 | -0.2509172
b8 | -0.00225356541 | -0.07890422 | -0.13802253 | -0.2376222 | 0.011667073 | -0.1081336
b9 | 0.22057705 | 0.059255642 | -0.039158714 | -0.00360093799 | 0.28251499 | 0.07361707
b10 | -0.26422633 | -0.049594125 | -0.0053747387 | -0.023295242 | -0.30062892 | -0.09720093
b11 | -0.085414657 | 0.012613259 | -0.0440445983 | -0.003634629 | -0.0241459859 | -0.02399226
b12 | 0.084427561 | 0.091096876 | 0.15651697 | 0.10855169 | 0.045764371 | 0.1040055
b13 | 0.107889502 | -0.0154019263 | 0.0065870017 | -0.0167477278 | -0.0101652911 | 0.008054093
b14 | -0.20086577 | -0.17153346 | -0.18391095 | -0.17407005 | -0.13579897 | -0.1745699
b15 | -0.0002481375 | 0.0038955928 | 0.0040929145 | 0.0012604641 | -0.00135602773 | 0.002008112
a3 | -0.67844205 | -1.7457774 | -0.99696297 | -0.61416562 | 4.9826621 | -0.2385841
a4 | -0.16067283 | -0.04043599 | -0.410061735 | -0.427124321 | 0.16040375 | -0.2128698
a5 | -1.9290505 | -2.0158883 | -2.6250651 | -2.2536658 | -8.5913342 | -3.08741
a6 | 0.66757676 | 0.99308381 | 0.53461295 | 0.40532562 | 2.5229326 | 0.8991957
a7 | 0.15933498 | -0.104478889 | 0.12368815 | 0.0045326364 | 0.41604897 | 0.0843941
a8 | -0.171544211 | 0.05082362 | -0.141337673 | -0.16340205 | -0.40961039 | -0.140678
a9 | 0.24684943 | 0.0164657847 | -0.00612593737 | -0.052126598 | 0.121983505 | 0.04189145
a10 | 0.066957141 | 0.07644221 | 0.064055074 | 0.076693664 | 0.23720705 | 0.09367598
a11 | 0.02562654 | -0.0158203005 | -0.064800058 | -0.043253737 | 0.0135669428 | -0.02429141
a12 | -0.17587229 | 0.024804738 | -0.0447605728 | -0.003577511 | -0.0123173739 | -0.03268466
a13 | 0.17454915 | 0.12578391 | 0.17308881 | 0.13026936 | 0.088645764 | 0.1403085
a14 | 0.0034214579 | 0.0070193124 | 0.00245080633 | 0.0103053165 | -0.022189439 | 0.002281464
a15 | 0.00114214917 | 0.00165363847 | -0.0010389048 | 0.000526291029 | 0.003983398043 | 0.0009726638
Angle[Horiz,C2](°) | 0.128742 | 0.2472212 | 0.2796348 | 0.2795134 | 0.3256291 | Gradient (T/m)
Temp. taupe (°C) | 23.074341 | 23.330689 | 23.663331 | 24.008179 | 24.261475 | -210.01
Niv. moyen (mrad) | -0.045 | -0.3125 | 0.09900001 | -0.1485 | 0.1405 | C2,moyen=-3.76
Intégrale(Cn) = Sum(Cn,pos=[1,5])/(Sum(C2,pos=[1,5]) | [5 empty] | Gradient = C2,moyen/Rref*(11870/Spec_curv)
C2,moyen(mT) = (C2,pos2+C2,pos3+C2,pos4)/3 Long_mag = Intégrale(C2)/C2,moyen*.7499 [Cn,x(T) = cn,x(unit)*C2,x(T)]
Taupe : | taupe_quadrupole#4

## Result_HCMQAP
Tue 26/08/2003 08:19:05 | LISSNER | HCMQAP078 | Aperture2 | Taupe_quadrupole#4
Position | Position 1 | Position 2 | Position 3 | Position 4 | Position 5 | Integrales
Cn (mT) | 0.002253 | 0.003758 | 0.003757 | 0.003758 | 0.002091 | 0.011711
Angle(Horiz,Cn) | 2.080644 | 0.13989 | -0.255792 | -0.433198 | -1.247639 | -4.362015
b1 | -333.3074 | 77.1533 | 4.189426 | 71.87865 | -109.2173 | 929.3919
b2 | 10000 | 10000 | 10000 | 10000 | 10000 | 10000
b3 | -2.319033 | -1.830772 | -0.640889 | -2.388939 | -4.366638 | -0.2239227
b4 | -0.969123 | -0.7302771 | -0.7560562 | -1.283969 | -2.593388 | 1.153598
b5* | 0.4509279 | 0.7302172 | -0.1560035 | 0.5595405 | 0.5153925 | 3.078132
b6 | 3.441411 | 3.274845 | 3.96087 | 3.567249 | 14.62435 | 5.053753
b7 | -0.0008190299 | -0.1369538 | -0.3053506 | -0.2555688 | -0.597356 | 0.07031265
b8 | 0.028449 | -0.08371892 | -0.1367098 | -0.2395516 | 0.02911329 | 0.1026758
b9 | 0.1328758 | 0.06610702 | -0.04395287 | 0.001728944 | 0.262488 | -0.04037616
b10 | -0.2798366 | -0.04755841 | 0.004196826 | -0.0209126 | -0.2977435 | -0.09570111
b11 | -0.04375639 | 0.00436385 | -0.04440863 | -0.01551738 | -0.01923226 | -0.02586292
b12* | 0.1085403 | 0.09969762 | 0.1426773 | 0.1194183 | 0.04458824 | -0.1086808
b13* | 0.07838564 | -0.008335559 | 0.009493964 | -0.008689748 | -0.01299325 | -0.1403946
b14 | -0.2009934 | -0.1716061 | -0.1839669 | -0.1740636 | -0.1362131 | -0.1746729
b15 | -0.0002979673 | 0.003887011 | 0.004084676 | 0.001267503 | -0.001281797 | 0.0009660016
a1 | -1002.343 | -883.2941 | -995.2085 | -869.6014 | -922.8115 | -25.84276
a2 | 41.61313 | 2.797806 | -5.115848 | -8.663958 | -24.95283 | 0
a3 | -0.7240671 | -1.726274 | -0.9993028 | -0.5661816 | 5.023913 | 2.088742
a4 | -0.3898077 | 0.03081663 | -0.3793436 | -0.3484483 | -0.08949336 | 0.2359108
a5 | -1.685979 | -2.142631 | -2.502153 | -2.383194 | -8.543942 | 0.4068592
a6 | 0.7385729 | 1.007288 | 0.5162729 | 0.4059683 | 2.4384 | 0.8972612
a7 | 0.1161683 | -0.1168872 | 0.1095144 | 0.01433691 | 0.3875097 | 0.2480061
a8 | -0.09848818 | 0.04771914 | -0.1424136 | -0.1575806 | -0.4045208 | 0.1290628
a9 | 0.2463499 | 0.01019563 | -0.009444891 | -0.05815467 | 0.1392739 | 0.06006191
a10 | 0.05487391 | 0.07634047 | 0.06083084 | 0.08059877 | 0.2404311 | 0.09250573
a11 | -0.009869488 | -0.01816387 | -0.04806031 | -0.04472033 | 0.01684364 | 0.0222562
a12 | -0.103436 | 0.009405927 | -0.05144091 | -0.01958613 | -0.005738545 | 0.03051876
a13 | 0.1717902 | 0.128816 | 0.1682904 | 0.13415 | 0.08846452 | 0.007759127
a14 | -0.002374152 | 0.00668353 | 0.003155624 | 0.0113743 | -0.01974749 | 0.002120585
a15 | 0.001129416 | 0.001658306 | -0.001064616 | 0.0005139168 | 0.004007504 | -0.002008497
Temp taupe(deg) | 24.26148 | 24.25232 | 24.24927 | 24.23401 | 24.22791
Niv init(mrad) | 0.2360026 | 0.1597087 | 0.1057943 | 0.05747477 | 0.01068115
Dx moy (mm) | 0.0005737035 | -0.0001307405 | 0 | -0.0001234744 | 0.0001817538 | 1.851933e-05
Dy moy (mm) | 0.001701595 | 0.001501637 | 0.00169185 | 0.001478215 | 0.001569233 | 0.000790051
| C2 centre (mT) | 0.003758 | Long. Mag. (m) | 3.116584
* = error on Conclusion : CONTACT CEA
Dx corrected | 0.0005737035 | -0.0001307405 | -7.987549e-06 | -0.0001234744 | 0.0001817537 | 4.400667e-05
Dy corrected | 0.001701596 | 0.001501637 | 0.00169185 | 0.001478215 | 0.001569233 | 0.001579659
Feed down
| Position 1 | Position 2 | Position 3 | Position 4 | Position 5
b1' | 0 | 0 | 0 | 0 | 0
b2' | 9999.988 | 10000.33 | 10000.2 | 10000.13 | 9998.979
b3' | -2.300097 | -1.822089 | -0.5265658 | -2.270065 | -4.425036
b4' | -0.233228 | 0.004307387 | 0.2403002 | -0.4713137 | 0.583344
b5' | 0.6619858 | 0.1594127 | -0.4222077 | 0.2534897 | 0.171749
b6' | 3.371479 | 3.343114 | 3.896337 | 3.570907 | 14.37141
b7' | 0.07490794 | -0.1619526 | -0.2056893 | -0.1474737 | -0.3337941
b8' | -0.1329424 | -0.09499092 | -0.1290249 | -0.1991979 | -0.05128437
b9' | -0.001550548 | 0.008709345 | -0.09845592 | -0.05997938 | 0.0340953
b10' | -0.2847244 | -0.03184959 | 0.0522354 | 0.01910051 | -0.3153477
b11' | 0.1104223 | -0.01320949 | 0.01116769 | -0.006324348 | -0.008161605
b12' | -0.06605784 | -0.03607533 | -0.05835659 | -0.01980262 | -0.05507036
b13' | -0.006703765 | 0.001146512 | 0.006535012 | -0.00511189 | -0.008228233
b14' | -0.2027168 | -0.1740753 | -0.1825105 | -0.1748181 | -0.1415839
b15' | -0.0002979673 | 0.003887011 | 0.004084676 | 0.001267503 | -0.001281797
Feed down
| Position 1 | Position 2 | Position 3 | Position 4 | Position 5
a1' | 0 | 0 | 0 | 0 | 0
a2' | 41.10002 | 2.500928 | -5.242472 | -9.071188 | -25.65155
a3' | -1.054542 | -1.920505 | -1.224498 | -0.8935272 | 4.302873
a4' | -0.4368559 | 0.3547341 | -0.4367432 | -0.08459303 | -0.264581
a5' | 0.1609657 | -0.7350035 | -0.5324249 | -0.847007 | -1.663883
a6' | 0.7616032 | 0.9400975 | 0.3336321 | 0.2720074 | 2.132414
a7' | 0.1128353 | -0.1712213 | 0.0147447 | -0.1234608 | 0.3760471
a8' | 0.07442132 | 0.09380655 | -0.1773718 | -0.1529988 | -0.198771
a9' | 0.01092715 | -0.0328965 | -0.00594309 | -0.0797892 | -0.08494771
a10' | 0.007745765 | 0.08159204 | 0.01686091 | 0.07035394 | 0.224479
a11' | 0.07123941 | 0.07791133 | 0.1083982 | 0.07106719 | 0.06144304
a12' | 0.06028445 | -0.01131768 | -0.04105164 | -0.04034572 | -0.008781379
a13' | -0.09078806 | -0.06890926 | -0.06973935 | -0.06368548 | -0.07773611
a14' | -0.002258092 | 0.01131182 | 0.008853759 | 0.01286504 | -0.02080413
a15' | 0.001129416 | 0.001658306 | -0.001064616 | 0.0005139168 | 0.004007504
Feed down normalised
| Position 1 | Position 2 | Position 3 | Position 4 | Position 5 | Central | Sigma | Integrals |  | Coil Waviness
b1' | 0 | 0 | 0 | 0 | 0 | 0 | 0 | 0
b2' | 10000 | 10000 | 10000 | 10000 | 10000 | 10000 | 0 | 10000
b3' | -2.300099 | -1.822029 | -0.5265553 | -2.270035 | -4.425488 | -1.53954 | 0.9054172 | -2.035734 |  | -4.251207
b4' | -0.2332283 | 0.004307244 | 0.2402954 | -0.4713074 | 0.5834035 | -0.07556826 | 0.3624634 | -0.01010203 |  | -4.257158
b5' | 0.6619866 | 0.1594074 | -0.4221992 | 0.2534864 | 0.1717666 | -0.003101828 | 0.3659845 | 0.1162881 |  | -4.116526
b6' | 3.371483 | 3.343002 | 3.896259 | 3.570859 | 14.37288 | 3.603374 | 0.2780581 | 5.011857 |  | -3.242776
b7' | 0.07490803 | -0.1619472 | -0.2056852 | -0.1474718 | -0.3338282 | -0.1717014 | 0.03030776 | -0.1578295 |  | -4.430185
b8' | -0.1329425 | -0.09498775 | -0.1290223 | -0.1991952 | -0.05128961 | -0.1410684 | 0.05313785 | -0.1278762
b9' | -0.00155055 | 0.008709055 | -0.09845395 | -0.05997858 | 0.03409878 | -0.04990783 | 0.05428667 | -0.03168055
b10' | -0.2847248 | -0.03184853 | 0.05223435 | 0.01910025 | -0.3153799 | 0.01316203 | 0.04235481 | -0.07380469 |  | 0.01725643
b11' | 0.1104225 | -0.01320905 | 0.01116747 | -0.006324264 | -0.008162439 | -0.002788615 | 0.01256699 | 0.01282347
b12' | -0.06605791 | -0.03607413 | -0.05835542 | -0.01980235 | -0.05507599 | -0.0380773 | 0.01935444 | -0.04438865
b13' | -0.006703773 | 0.001146474 | 0.006534881 | -0.005111822 | -0.008229073 | 0.0008565111 | 0.005828763 | -0.001451036
b14' | -0.2027171 | -0.1740695 | -0.1825068 | -0.1748158 | -0.1415983 | -0.1771307 | 0.004670767 | -0.1760641 | alpha | 285
b15' | -0.0002979676 | 0.003886882 | 0.004084595 | 0.001267486 | -0.001281928 | 0.003079654 | 0.001572494 | 0.002008331 | beta | 0.5536
Feed down normalised
| Position 1 | Position 2 | Position 3 | Position 4 | Position 5 | Central | Sigma | Integrals
a1' | 0 | 0 | 0 | 0 | 0 | 0 | 0 | 0
a2' | 41.10007 | 2.500845 | -5.242368 | -9.071067 | -25.65417 | -3.93753 | 5.895273 | -0.3477557
a3' | -1.054543 | -1.920441 | -1.224473 | -0.8935153 | 4.303312 | -1.346143 | 0.5241627 | -0.5476629
a4' | -0.4368564 | 0.3547223 | -0.4367345 | -0.0845919 | -0.264608 | -0.0555347 | 0.3965277 | -0.1385154
a5' | 0.1609659 | -0.734979 | -0.5324143 | -0.8469957 | -1.664052 | -0.7047963 | 0.1594479 | -0.7083447
a6' | 0.7616041 | 0.9400662 | 0.3336254 | 0.2720037 | 2.132632 | 0.5152318 | 0.3692053 | 0.7673444
a7' | 0.1128355 | -0.1712156 | 0.0147444 | -0.1234592 | 0.3760855 | -0.09331013 | 0.09657642 | -0.0007286877
a8' | 0.0744214 | 0.09380342 | -0.1773683 | -0.1529967 | -0.1987913 | -0.07885387 | 0.1500213 | -0.0727939
a9' | 0.01092716 | -0.0328954 | -0.005942972 | -0.07978813 | -0.08495638 | -0.03954217 | 0.03736859 | -0.03834394
a10' | 0.007745774 | 0.08158932 | 0.01686058 | 0.070353 | 0.224502 | 0.05626763 | 0.03458686 | 0.07179543
a11' | 0.0712395 | 0.07790873 | 0.108396 | 0.07106625 | 0.06144931 | 0.08579034 | 0.01987381 | 0.08043062
a12' | 0.06028452 | -0.0113173 | -0.04105082 | -0.04034518 | -0.008782275 | -0.03090443 | 0.01696662 | -0.01478634
a13' | -0.09078817 | -0.06890696 | -0.06973796 | -0.06368463 | -0.07774404 | -0.06744318 | 0.003281416 | -0.07219013
a14' | -0.002258095 | 0.01131145 | 0.008853583 | 0.01286487 | -0.02080625 | 0.01100997 | 0.002022567 | 0.004836022
a15' | 0.001129417 | 0.001658251 | -0.001064595 | 0.00051391 | 0.004007913 | 0.0003691887 | 0.00136718 | 0.0009661536