## Sommaire
Jour | vit-esse | I(A) | NB mesures | Posi-tion | N° fich. Originel | N° fich. Epuré | N° run | NOM Fich.res | NOM Fich.raw | Observation | Nombre de fichiers | 6
2003-11-11 | 80 | ±12.5 | 5 | 5 |  | HCMQAP127_pos5ap2 | 2578 | THCMQAP127_pos5ap2.xls
2003-11-11 | 80 | ±12.5 | 5 | 1 |  | HCMQAP127_pos1ap2 | 2578 | THCMQAP127_pos1ap2.xls
2003-11-11 | 80 | ±12.5 | 5 | 2 |  | HCMQAP127_pos2ap2 | 2578 | THCMQAP127_pos2ap2.xls
2003-11-11 | 80 | ±12.5 | 5 | 3 |  | HCMQAP127_pos3ap2 | 2578 | THCMQAP127_pos3ap2.xls
2003-11-11 | 80 | ±12.5 | 5 | 4 |  | HCMQAP127_pos4ap2 | 2578 | THCMQAP127_pos4ap2.xls
Sommaire : Valeurs intégrales calculées avec les fichiers: HCMQAP127_pos5ap2+HCMQAP127_pos1ap2+HCMQAP127_pos2ap2+HCMQAP127_pos3ap2+HCMQAP127_pos4ap2

## HCMQAP127_pos5ap2
Bench Number | 91 | Valeurs dipôlaires en Teslas (signal absolu mesuré par la bobine externe corrigé de la dérive de l'électronique)
Magnet Name | hcmqap127 | (b1,sb1, a1,sa1) créé par le décentrement de la taupe (=[Babs(+I)-Babs(-I)]/2) | [6 empty] | 4.1998678e-05 | 9.589112e-08 | 6.0343108e-05 | 1.615974e-07
Magnet Type | 2 | (b1,sb1, a1,sa1) issu des champs constants/externes (=[Babs(+I)+Babs(-I)]/2) | [6 empty] | -3.1338444e-05 | 1.631324e-07 | 1.0556744e-05 | 7.026894e-08
Aperture Number | 2 | Valeurs quadripolaires: b2 (T), a2 (T), sc2 (T), q Y_top codeur (mrad) | [6 empty] | -0.002082669 | -4.825444e-05 | 7.411113e-08 | 11.582689
GMT Time | 2003-11-11 08:04 |  | Les multipôles exprimés en unité sont rapportés au champ quadripôlaire local (C2= -2.083 mT)
Run Number | 2578 |  | Valeurs mesurées (unité) |  |  | Multipôle |  |  | Valeurs spécifiées (bn, an)
Run Type | manual | bn (normal) | sbn | an (skew) | san |  | Average |  | Uncertainty |  | Standard Deviation
Coil Name | taupe_quadrupole#12 | -4.1471442 | 0.01225935 | 9.3607772 | 0.03018131 | 3 | 0 | 0 | 2 | 2 | 1 | 1
Rref | 0.017 | -1.7099296 | 0.01990153 | 1.5291442 | 0.03118024 | 4 | 0 | 0 | 0.5 | 0.5 | 0.7 | 0.7
Meas Type | cmp | -0.71047873 | 0.009708377 | -0.406910026 | 0.01954334 | 5 | 0 | 0 | 0.5 | 0.5 | 0.6 | 0.6
Shaft Pos | 5 | 14.719438 | 0.008164846 | 1.04828497 | 0.007600765 | 6 | 3.925 | 0 | 1 | 0.3 | 0.5 | 0.5
Coil length | 0.7499 | 0.27125231 | 0.006762822 | 0.49614536 | 0.007452023 | 7 | 0 | 0 | 0.15 | 0.15 | 0.15 | 0.15
Température (bobine) | 19.076539 | -0.06334187 | 0.003757027 | 0.073939961 | 0.004319792 | 8 | 0 | 0 | 0.1 | 0.1 | 0.1 | 0.1
Spec Curv (I spécifié) | 12.5 | 0.062173756 | 0.005647493 | 0.0682361406 | 0.001911748 | 9 | 0 | 0 | 0.1 | 0.1 | 0.1 | 0.1
Angle(horiz./X_top codeur) | 0 | -0.3188625 | 0.004835228 | 0.22410623 | 0.003843909 | 10 | -0.26 | 0 | 0.2 | 0.1 | 0.3 | 0.3
Mid Current (I réel moyen) | 12.506 | 0.01031189282 | 0.001235839 | 0.050332343 | 0.002707883 | 11 | 0 | 0 | 0 | 0 | 0.05 | 0.05
Inclinaison RefMag (niv max) | 0.381 | -0.01223185289 | 0.001409274 | 0.004955944 | 0.004635377 | 12 | 0 | 0 | 0 | 0 | 0.05 | 0.05
Incli. Cryostat(ecart niv max) | 2.543 | -0.0057385674 | 0.003308917 | 0.043847145 | 0.00296844 | 13 | 0 | 0 | 0 | 0 | 0.05 | 0.05
Incli. carriage (niv min) | 0.309 | -0.13686757 | 0.001432313 | -0.022310923 | 0.002316471 | 14 | 0 | 0 | 0 | 0 | 0.05 | 0.05
Dx moyen(mm) | 0.3312119 | -0.000537738355 | 0.001415833 | 0.00616733408 | 0.001455879 | 15 | 0 | 0 | 0 | 0 | 0.05 | 0.05
Dy moyen(mm) | 0.5002295 |  |  | Multipôle refusé (orange) : (av.+unc.+2*STDV)+s < multipôle < (av.-unc.-2*STDV)-s
Analysis Tool | DRI ROT NOR CEL FDW |  |  | Multipôle litigieux (vert): (av.+unc.+2*STDV)-s < multipôle < (av.-unc.-2*STDV)+s
Number of point | 15
q(°) = Angle(verticale,C2) | 0.6636398 |  |  |  | VALEURS PRINCIPALES
Nombre Mesure | 10 |  | Module de C2 (mT) |  |  | -2.0832277 | Module de C6 (unité) |  |  | 14.75672
Sens du courant | +I / -I |  | Module de C3 (unité) |  |  | 10.23831 | Module de C10 (unité) |  |  | 0.3897395
Vitesse (%) | 80
Commentaire

## HCMQAP127_pos1ap2
Bench Number | 91 | Valeurs dipôlaires en Teslas (signal absolu mesuré par la bobine externe corrigé de la dérive de l'électronique)
Magnet Name | hcmqap127 | (b1,sb1, a1,sa1) créé par le décentrement de la taupe (=[Babs(+I)-Babs(-I)]/2) | [6 empty] | 3.31158647e-05 | 1.796022e-07 | 6.271298e-05 | 1.858842e-07
Magnet Type | 2 | (b1,sb1, a1,sa1) issu des champs constants/externes (=[Babs(+I)+Babs(-I)]/2) | [6 empty] | -3.05886653e-05 | 1.153354e-07 | 1.28805e-05 | 1.350144e-07
Aperture Number | 2 | Valeurs quadripolaires: b2 (T), a2 (T), sc2 (T), q Y_top codeur (mrad) | [6 empty] | -0.002252795 | 4.652258e-06 | 6.321029e-08 | -1.0325508
GMT Time | 2003-11-11 07:38 |  | Les multipôles exprimés en unité sont rapportés au champ quadripôlaire local (C2= -2.253 mT)
Run Number | 2578 |  | Valeurs mesurées (unité) |  |  | Multipôle |  |  | Valeurs spécifiées (bn, an)
Run Type | manual | bn (normal) | sbn | an (skew) | san |  | Average |  | Uncertainty |  | Standard Deviation
Coil Name | taupe_quadrupole#12 | -0.203931244 | 0.01836169 | 1.2167697 | 0.01786201 | 3 | 0 | 0 | 2 | 2 | 1 | 1
Rref | 0.017 | -0.05027271 | 0.0167466 | -0.61497983 | 0.02737136 | 4 | 0 | 0 | 0.5 | 0.5 | 0.7 | 0.7
Meas Type | cmp | 0.37028547 | 0.006176174 | 0.1465815595 | 0.01290474 | 5 | 0 | 0 | 0.5 | 0.5 | 0.6 | 0.6
Shaft Pos | 1 | 3.932579 | 0.01301861 | -0.252448311 | 0.009653654 | 6 | 3.925 | 0 | 1 | 0.3 | 0.5 | 0.5
Coil length | 0.7499 | 0.0097263702 | 0.01043098 | 0.014351479 | 0.01114245 | 7 | 0 | 0 | 0.15 | 0.15 | 0.15 | 0.15
Température (bobine) | 18.713379 | 0.026986369 | 0.00567234 | -0.291765121 | 0.005721795 | 8 | 0 | 0 | 0.1 | 0.1 | 0.1 | 0.1
Spec Curv (I spécifié) | 12.5 | 0.108001062 | 0.004214691 | 0.0226503311 | 0.002220301 | 9 | 0 | 0 | 0.1 | 0.1 | 0.1 | 0.1
Angle(horiz./X_top codeur) | 0 | -0.33050772 | 0.005134187 | 0.0254971357 | 0.005017703 | 10 | -0.26 | 0 | 0.2 | 0.1 | 0.3 | 0.3
Mid Current (I réel moyen) | 12.506 | -0.036164832 | 0.003245132 | 0.0090251323 | 0.004430104 | 11 | 0 | 0 | 0 | 0 | 0.05 | 0.05
Inclinaison RefMag (niv max) | 0.392 | -0.0169711563 | 0.001040574 | -0.012745982 | 0.002299292 | 12 | 0 | 0 | 0 | 0 | 0.05 | 0.05
Incli. Cryostat(ecart niv max) | 5.086 | 0.031310275 | 0.001378036 | 0.04533509 | 0.002532841 | 13 | 0 | 0 | 0 | 0 | 0.05 | 0.05
Incli. carriage (niv min) | 0.341 | -0.19328239 | 0.002670402 | 0.0093346601 | 0.00220705 | 14 | 0 | 0 | 0 | 0 | 0.05 | 0.05
Dx moyen(mm) | 0.2508804 | -0.0041786236 | 0.0008948256 | -0.001529352551 | 0.0009285596 | 15 | 0 | 0 | 0 | 0 | 0.05 | 0.05
Dy moyen(mm) | 0.4727287 |  |  | Multipôle refusé (orange) : (av.+unc.+2*STDV)+s < multipôle < (av.-unc.-2*STDV)-s
Analysis Tool | DRI ROT NOR CEL FDW |  |  | Multipôle litigieux (vert): (av.+unc.+2*STDV)-s < multipôle < (av.-unc.-2*STDV)+s
Number of point | 15
q(°) = Angle(verticale,C2) | -0.05916085 |  |  |  | VALEURS PRINCIPALES
Nombre Mesure | 10 |  | Module de C2 (mT) |  |  | -2.2528001 | Module de C6 (unité) |  |  | 3.940674
Sens du courant | +I / -I |  | Module de C3 (unité) |  |  | 1.233741 | Module de C10 (unité) |  |  | 0.3314898
Vitesse (%) | 80
Commentaire

## HCMQAP127_pos2ap2
Bench Number | 91 | Valeurs dipôlaires en Teslas (signal absolu mesuré par la bobine externe corrigé de la dérive de l'électronique)
Magnet Name | hcmqap127 | (b1,sb1, a1,sa1) créé par le décentrement de la taupe (=[Babs(+I)-Babs(-I)]/2) | [6 empty] | 6.1493668e-05 | 1.494265e-07 | 4.9344146e-05 | 1.907765e-07
Magnet Type | 2 | (b1,sb1, a1,sa1) issu des champs constants/externes (=[Babs(+I)+Babs(-I)]/2) | [6 empty] | -2.928683e-05 | 1.038881e-07 | 1.2749078e-05 | 1.692472e-07
Aperture Number | 2 | Valeurs quadripolaires: b2 (T), a2 (T), sc2 (T), q Y_top codeur (mrad) | [6 empty] | -0.003750028 | -9.788524e-06 | 3.452912e-08 | 1.3051239
GMT Time | 2003-11-11 07:44 |  | Les multipôles exprimés en unité sont rapportés au champ quadripôlaire local (C2= -3.75 mT)
Run Number | 2578 |  | Valeurs mesurées (unité) |  |  | Multipôle |  |  | Valeurs spécifiées (bn, an)
Run Type | manual | bn (normal) | sbn | an (skew) | san |  | Average |  | Uncertainty |  | Standard Deviation
Coil Name | taupe_quadrupole#12 | -0.2686375282 | 0.006840498 | 1.9883436 | 0.01473358 | 3 | 0 | 0 | 2 | 2 | 1 | 1
Rref | 0.017 | -0.1560785 | 0.007975533 | -0.27312698 | 0.007072296 | 4 | 0 | 0 | 0.5 | 0.5 | 0.7 | 0.7
Meas Type | cmp | 0.299901699 | 0.004947199 | 1.1032357 | 0.007309667 | 5 | 0 | 0 | 0.5 | 0.5 | 0.6 | 0.6
Shaft Pos | 2 | 3.0370362 | 0.002560815 | 0.54882927 | 0.003274592 | 6 | 3.925 | 0 | 1 | 0.3 | 0.5 | 0.5
Coil length | 0.7499 | -0.0623979 | 0.002017149 | -0.05818973 | 0.001832827 | 7 | 0 | 0 | 0.15 | 0.15 | 0.15 | 0.15
Température (bobine) | 18.807984 | -0.107516978 | 0.001530558 | -0.05460699 | 0.004155643 | 8 | 0 | 0 | 0.1 | 0.1 | 0.1 | 0.1
Spec Curv (I spécifié) | 12.5 | 0.059501979 | 0.002045575 | 0.0127056649 | 0.002467267 | 9 | 0 | 0 | 0.1 | 0.1 | 0.1 | 0.1
Angle(horiz./X_top codeur) | 0 | -0.14934793 | 0.001793949 | 0.130921049 | 0.002205354 | 10 | -0.26 | 0 | 0.2 | 0.1 | 0.3 | 0.3
Mid Current (I réel moyen) | 12.506 | -0.035716128 | 0.001894803 | -0.0274835877 | 0.001777319 | 11 | 0 | 0 | 0 | 0 | 0.05 | 0.05
Inclinaison RefMag (niv max) | -0.329 | 0.00102426529 | 0.0006162583 | 0.002028429 | 0.001690543 | 12 | 0 | 0 | 0 | 0 | 0.05 | 0.05
Incli. Cryostat(ecart niv max) | 40.69 | 0.02929204 | 0.002013822 | 0.0074175329 | 0.0009385294 | 13 | 0 | 0 | 0 | 0 | 0.05 | 0.05
Incli. carriage (niv min) | -0.392 | -0.16712953 | 0.0007707156 | 0.023057783 | 0.00104447 | 14 | 0 | 0 | 0 | 0 | 0.05 | 0.05
Dx moyen(mm) | 0.278185 | -0.00166525155 | 0.0002031523 | -0.00297385609 | 0.0004886535 | 15 | 0 | 0 | 0 | 0 | 0.05 | 0.05
Dy moyen(mm) | 0.2244297 |  |  | Multipôle refusé (orange) : (av.+unc.+2*STDV)+s < multipôle < (av.-unc.-2*STDV)-s
Analysis Tool | DRI ROT NOR CEL FDW |  |  | Multipôle litigieux (vert): (av.+unc.+2*STDV)-s < multipôle < (av.-unc.-2*STDV)+s
Number of point | 15
q(°) = Angle(verticale,C2) | 0.07477815 |  |  |  | VALEURS PRINCIPALES
Nombre Mesure | 10 |  | Module de C2 (mT) |  |  | -3.7500407 | Module de C6 (unité) |  |  | 3.086228
Sens du courant | +I / -I |  | Module de C3 (unité) |  |  | 2.006409 | Module de C10 (unité) |  |  | 0.198608
Vitesse (%) | 80
Commentaire

## HCMQAP127_pos3ap2
Bench Number | 91 | Valeurs dipôlaires en Teslas (signal absolu mesuré par la bobine externe corrigé de la dérive de l'électronique)
Magnet Name | hcmqap127 | (b1,sb1, a1,sa1) créé par le décentrement de la taupe (=[Babs(+I)-Babs(-I)]/2) | [6 empty] | 6.1420565e-05 | 9.885563e-08 | 4.1985282e-05 | 1.973395e-07
Magnet Type | 2 | (b1,sb1, a1,sa1) issu des champs constants/externes (=[Babs(+I)+Babs(-I)]/2) | [6 empty] | -2.7294825e-05 | 1.860657e-07 | 1.0623146e-05 | 3.077995e-07
Aperture Number | 2 | Valeurs quadripolaires: b2 (T), a2 (T), sc2 (T), q Y_top codeur (mrad) | [6 empty] | -0.003749625 | -3.937336e-05 | 5.513019e-08 | 5.2501129
GMT Time | 2003-11-11 07:51 |  | Les multipôles exprimés en unité sont rapportés au champ quadripôlaire local (C2= -3.75 mT)
Run Number | 2578 |  | Valeurs mesurées (unité) |  |  | Multipôle |  |  | Valeurs spécifiées (bn, an)
Run Type | manual | bn (normal) | sbn | an (skew) | san |  | Average |  | Uncertainty |  | Standard Deviation
Coil Name | taupe_quadrupole#12 | 2.1856253 | 0.01018434 | 2.158251 | 0.01013573 | 3 | 0 | 0 | 2 | 2 | 1 | 1
Rref | 0.017 | 0.06489441 | 0.01104627 | 4.0458108 | 0.01321021 | 4 | 0 | 0 | 0.5 | 0.5 | 0.7 | 0.7
Meas Type | cmp | -0.51975592 | 0.004231196 | 0.61895749 | 0.01039637 | 5 | 0 | 0 | 0.5 | 0.5 | 0.6 | 0.6
Shaft Pos | 3 | 3.554145 | 0.00222302 | -0.14993665 | 0.005400271 | 6 | 3.925 | 0 | 1 | 0.3 | 0.5 | 0.5
Coil length | 0.7499 | -0.13618346 | 0.008233139 | 0.28456581 | 0.004750336 | 7 | 0 | 0 | 0.15 | 0.15 | 0.15 | 0.15
Température (bobine) | 18.902588 | -0.093823112 | 0.002597666 | 0.2527135 | 0.005124189 | 8 | 0 | 0 | 0.1 | 0.1 | 0.1 | 0.1
Spec Curv (I spécifié) | 12.5 | -0.03828534 | 0.002813479 | 0.06392838 | 0.003597538 | 9 | 0 | 0 | 0.1 | 0.1 | 0.1 | 0.1
Angle(horiz./X_top codeur) | 0 | -0.082973193 | 0.002195421 | 0.013371743 | 0.001738792 | 10 | -0.26 | 0 | 0.2 | 0.1 | 0.3 | 0.3
Mid Current (I réel moyen) | 12.506 | -0.031906659 | 0.001388342 | 0.02877392203 | 0.002383027 | 11 | 0 | 0 | 0 | 0 | 0.05 | 0.05
Inclinaison RefMag (niv max) | 0.415 | 0.0083960054 | 0.0009764768 | -0.003992203 | 0.001101617 | 12 | 0 | 0 | 0 | 0 | 0.05 | 0.05
Incli. Cryostat(ecart niv max) | 4.069 | 0.045760217 | 0.001457648 | 0.027363703 | 0.001650584 | 13 | 0 | 0 | 0 | 0 | 0.05 | 0.05
Incli. carriage (niv min) | 0.364 | -0.17117066 | 0.0007926404 | 0.013511465 | 0.0005127562 | 14 | 0 | 0 | 0 | 0 | 0.05 | 0.05
Dx moyen(mm) | 0.276438 | 0.002596194009 | 0.001111034 | -0.0037957361 | 0.001133464 | 15 | 0 | 0 | 0 | 0 | 0.05 | 0.05
Dy moyen(mm) | 0.1932677 |  |  | Multipôle refusé (orange) : (av.+unc.+2*STDV)+s < multipôle < (av.-unc.-2*STDV)-s
Analysis Tool | DRI ROT NOR CEL FDW |  |  | Multipôle litigieux (vert): (av.+unc.+2*STDV)-s < multipôle < (av.-unc.-2*STDV)+s
Number of point | 15
q(°) = Angle(verticale,C2) | 0.3008096 |  |  |  | VALEURS PRINCIPALES
Nombre Mesure | 10 |  | Module de C2 (mT) |  |  | -3.7498319 | Module de C6 (unité) |  |  | 3.557306
Sens du courant | +I / -I |  | Module de C3 (unité) |  |  | 3.071645 | Module de C10 (unité) |  |  | 0.08404376
Vitesse (%) | 80
Commentaire

## HCMQAP127_pos4ap2
Bench Number | 91 | Valeurs dipôlaires en Teslas (signal absolu mesuré par la bobine externe corrigé de la dérive de l'électronique)
Magnet Name | hcmqap127 | (b1,sb1, a1,sa1) créé par le décentrement de la taupe (=[Babs(+I)-Babs(-I)]/2) | [6 empty] | 5.5620867e-05 | 1.283817e-07 | 8.946991e-05 | 2.507653e-07
Magnet Type | 2 | (b1,sb1, a1,sa1) issu des champs constants/externes (=[Babs(+I)+Babs(-I)]/2) | [6 empty] | -2.7743201e-05 | 4.012384e-07 | 9.432544e-06 | 1.699441e-07
Aperture Number | 2 | Valeurs quadripolaires: b2 (T), a2 (T), sc2 (T), q Y_top codeur (mrad) | [6 empty] | -0.003750188 | -6.021087e-05 | 4.720745e-08 | 8.0270244
GMT Time | 2003-11-11 07:57 |  | Les multipôles exprimés en unité sont rapportés au champ quadripôlaire local (C2= -3.751 mT)
Run Number | 2578 |  | Valeurs mesurées (unité) |  |  | Multipôle |  |  | Valeurs spécifiées (bn, an)
Run Type | manual | bn (normal) | sbn | an (skew) | san |  | Average |  | Uncertainty |  | Standard Deviation
Coil Name | taupe_quadrupole#12 | 1.03495015 | 0.0074733 | 2.2975478 | 0.01026379 | 3 | 0 | 0 | 2 | 2 | 1 | 1
Rref | 0.017 | 0.288370341 | 0.01266737 | 4.6743421 | 0.0123012 | 4 | 0 | 0 | 0.5 | 0.5 | 0.7 | 0.7
Meas Type | cmp | 0.116155776 | 0.003583709 | 0.85034085 | 0.005272722 | 5 | 0 | 0 | 0.5 | 0.5 | 0.6 | 0.6
Shaft Pos | 4 | 3.2987832 | 0.005672383 | -0.300503867 | 0.005537884 | 6 | 3.925 | 0 | 1 | 0.3 | 0.5 | 0.5
Coil length | 0.7499 | -0.0221066105 | 0.00433939 | 0.070272787 | 0.005118825 | 7 | 0 | 0 | 0.15 | 0.15 | 0.15 | 0.15
Température (bobine) | 18.994141 | -0.037448463 | 0.0023709 | 0.3598435 | 0.003145429 | 8 | 0 | 0 | 0.1 | 0.1 | 0.1 | 0.1
Spec Curv (I spécifié) | 12.5 | 0.088411759 | 0.004769801 | 0.061471425 | 0.001842499 | 9 | 0 | 0 | 0.1 | 0.1 | 0.1 | 0.1
Angle(horiz./X_top codeur) | 0 | -0.080479174 | 0.002110451 | 0.049414726 | 0.00199089 | 10 | -0.26 | 0 | 0.2 | 0.1 | 0.3 | 0.3
Mid Current (I réel moyen) | 12.506 | -0.036830264 | 0.00148113 | 0.0255866804 | 0.002376537 | 11 | 0 | 0 | 0 | 0 | 0.05 | 0.05
Inclinaison RefMag (niv max) | -0.123 | 0.00489118855 | 0.0005203741 | 0.010168581 | 0.001380045 | 12 | 0 | 0 | 0 | 0 | 0.05 | 0.05
Incli. Cryostat(ecart niv max) | 29.5 | 0.047655654 | 0.001137249 | 0.039671824 | 0.0011661 | 13 | 0 | 0 | 0 | 0 | 0.05 | 0.05
Incli. carriage (niv min) | -0.185 | -0.16654212 | 0.001126054 | 0.020889894 | 0.0006978147 | 14 | 0 | 0 | 0 | 0 | 0.05 | 0.05
Dx moyen(mm) | 0.2455545 | -3.2247318e-05 | 0.0005739815 | -5.02935e-05 | 0.0009745018 | 15 | 0 | 0 | 0 | 0 | 0.05 | 0.05
Dy moyen(mm) | 0.4095296 |  |  | Multipôle refusé (orange) : (av.+unc.+2*STDV)+s < multipôle < (av.-unc.-2*STDV)-s
Analysis Tool | DRI ROT NOR CEL FDW |  |  | Multipôle litigieux (vert): (av.+unc.+2*STDV)-s < multipôle < (av.-unc.-2*STDV)+s
Number of point | 15
q(°) = Angle(verticale,C2) | 0.459915 |  |  |  | VALEURS PRINCIPALES
Nombre Mesure | 10 |  | Module de C2 (mT) |  |  | -3.7506711 | Module de C6 (unité) |  |  | 3.312442
Sens du courant | +I / -I |  | Module de C3 (unité) |  |  | 2.51989 | Module de C10 (unité) |  |  | 0.09443894
Vitesse (%) | 80
Commentaire

## Lmag_hcmqap
Fichiers | HCMQAP127_pos1ap2 | HCMQAP127_pos2ap2 | HCMQAP127_pos3ap2 | HCMQAP127_pos4ap2 | HCMQAP127_pos5ap2 | Long. mag (m)
C2 (mT) | -2.2528001 | -3.7500407 | -3.7498319 | -3.7506711 | -2.0832277 | 3.116748
Mutipôles | Position 1 | Position 2 | Position 3 | Position 4 | Position 5 | Intégrales
b3 | -0.203931244 | -0.2686375282 | 2.1856253 | 1.03495015 | -4.1471442 | 0.1264692
b4 | -0.05027271 | -0.1560785 | 0.06489441 | 0.288370341 | -1.7099296 | -0.1883546
b5 | 0.37028547 | 0.299901699 | -0.51975592 | 0.116155776 | -0.71047873 | -0.06637774
b6 | 3.932579 | 3.0370362 | 3.554145 | 3.2987832 | 14.719438 | 4.91528
b7 | 0.0097263702 | -0.0623979 | -0.13618346 | -0.0221066105 | 0.27125231 | -0.01543524
b8 | 0.026986369 | -0.107516978 | -0.093823112 | -0.037448463 | -0.06334187 | -0.06201694
b9 | 0.108001062 | 0.059501979 | -0.03828534 | 0.088411759 | 0.062173756 | 0.05029981
b10 | -0.33050772 | -0.14934793 | -0.082973193 | -0.080479174 | -0.3188625 | -0.1656476
b11 | -0.036164832 | -0.035716128 | -0.031906659 | -0.036830264 | 0.01031189282 | -0.02898071
b12 | -0.0169711563 | 0.00102426529 | 0.0083960054 | 0.00489118855 | -0.01223185289 | -0.0006444312
b13 | 0.031310275 | 0.02929204 | 0.045760217 | 0.047655654 | -0.0057385674 | 0.03328257
b14 | -0.19328239 | -0.16712953 | -0.17117066 | -0.16654212 | -0.13686757 | -0.1676957
b15 | -0.0041786236 | -0.00166525155 | 0.002596194009 | -3.2247318e-05 | -0.000537738355 | -0.0004596427
a3 | 1.2167697 | 1.9883436 | 2.158251 | 2.2975478 | 9.3607772 | 2.977471
a4 | -0.61497983 | -0.27312698 | 4.0458108 | 4.6743421 | 1.5291442 | 2.147934
a5 | 0.1465815595 | 1.1032357 | 0.61895749 | 0.85034085 | -0.406910026 | 0.5857636
a6 | -0.252448311 | 0.54882927 | -0.14993665 | -0.300503867 | 1.04828497 | 0.1272829
a7 | 0.014351479 | -0.05818973 | 0.28456581 | 0.070272787 | 0.49614536 | 0.1397578
a8 | -0.291765121 | -0.05460699 | 0.2527135 | 0.3598435 | 0.073939961 | 0.1019631
a9 | 0.0226503311 | 0.0127056649 | 0.06392838 | 0.061471425 | 0.0682361406 | 0.0456229
a10 | 0.0254971357 | 0.130921049 | 0.013371743 | 0.049414726 | 0.22410623 | 0.08024495
a11 | 0.0090251323 | -0.0274835877 | 0.02877392203 | 0.0255866804 | 0.050332343 | 0.01449874
a12 | -0.012745982 | 0.002028429 | -0.003992203 | 0.010168581 | 0.004955944 | 0.0007946465
a13 | 0.04533509 | 0.0074175329 | 0.027363703 | 0.039671824 | 0.043847145 | 0.03032712
a14 | 0.0093346601 | 0.023057783 | 0.013511465 | 0.020889894 | -0.022310923 | 0.01219222
a15 | -0.001529352551 | -0.00297385609 | -0.0037957361 | -5.02935e-05 | 0.00616733408 | -0.001037525
Angle[Horiz,C2](°) | -0.05916085 | 0.07477815 | 0.3008096 | 0.459915 | 0.6636398 | Gradient (T/m)
Temp. taupe (°C) | 18.713379 | 18.807984 | 18.902588 | 18.994141 | 19.076539 | -209.48
Niv. moyen (mrad) | 0.3665 | -0.3605 | 0.3895 | -0.154 | 0.345 | C2,moyen=-3.75
Intégrale(Cn) = Sum(Cn,pos=[1,5])/(Sum(C2,pos=[1,5]) | [5 empty] | Gradient = C2,moyen/Rref*(11870/Spec_curv)
C2,moyen(mT) = (C2,pos2+C2,pos3+C2,pos4)/3 Long_mag = Intégrale(C2)/C2,moyen*.7499 [Cn,x(T) = cn,x(unit)*C2,x(T)]
Taupe : | taupe_quadrupole#12

## Result_HCMQAP
Tue 11/11/2003 08:08:34 | SIEGMUND | HCMQAP127 | Aperture2 | taupe_quadrupole#12
Position | Position 1 | Position 2 | Position 3 | Position 4 | Position 5 | Integrales
Cn (mT) | 0.0022594316 | 0.0037603684 | 0.0037603684 | 0.0037613717 | 0.0020888706 | 0.0117205506
Angle(Horiz,Cn) | 5.747134 | 3.373781 | 0.126078 | -3.365522 | -6.410973 | 5.034214
b1 | 13.84087 | -2.899154 | -1.449041 | 15.92344 | -35.82816 | -0.00212683
b2 | 10000 | 10000 | 10000 | 10000 | 10000 | 10000
b3 | -0.22273 | -0.2684335 | 2.098909 | 1.133429 | -3.888933 | 0.1612736
b4 | -0.0259891 | -0.1739352 | 0.04849346 | 0.3729227 | -1.706922 | -0.1722646
b5 | 0.392999 | 0.2617498 | -0.5128315 | 0.1527317 | -0.9500669 | -0.09380801
b6 | 3.937486 | 3.026044 | 3.538237 | 3.29224 | 14.77025 | 4.914599
b7 | -0.02521631 | -0.07051065 | -0.1620089 | -0.01944028 | 0.2835557 | -0.02636449
b8 | 0.04065744 | -0.1118163 | -0.1031209 | -0.02835653 | -0.05998827 | -0.06067223
b9 | 0.1019884 | 0.04978095 | -0.04183906 | 0.08920289 | 0.09497482 | 0.05081271
b10 | -0.3326626 | -0.1527853 | -0.08626487 | -0.07870439 | -0.2999401 | -0.1646136
b11 | -0.03680864 | -0.03235605 | -0.02968503 | -0.03360264 | 0.01592438 | -0.02620326
b12 | -0.008190648 | 0.001928379 | 0.00746635 | 0.009583674 | -0.004051542 | 0.002841341
b13 | 0.02726255 | 0.02916418 | 0.04570856 | 0.04913188 | 1.217892e-05 | 0.03378116
b14 | -0.1934371 | -0.1680142 | -0.1711681 | -0.1653753 | -0.138289 | -0.1678388
b15 | -0.004035395 | -0.001513956 | 0.002613417 | -3.265608e-05 | 6.596833e-05 | -0.0003178686
a1 | -81.47329 | 64.49179 | 82.94754 | -44.57654 | -97.05596 | -0.0001622588
a2 | 114.9477 | 67.47665 | 2.521562 | -67.31146 | -128.2265 | 0
a3 | 1.222563 | 1.988653 | 2.164604 | 2.311793 | 9.483174 | 2.999611
a4 | -0.6245544 | -0.2722534 | 4.025751 | 4.671927 | 1.633879 | 2.155395
a5 | -0.02323252 | 1.191214 | 0.7529442 | 0.7616146 | -1.126349 | 0.4971434
a6 | -0.1222043 | 0.6014391 | -0.1615099 | -0.3711785 | 0.4449762 | 0.05815491
a7 | -0.003991855 | -0.07483881 | 0.2685272 | 0.06606653 | 0.4740733 | 0.1252782
a8 | -0.2961449 | -0.05373853 | 0.2509087 | 0.3589479 | 0.06613675 | 0.09985333
a9 | 0.0563398 | 0.009127443 | 0.06087298 | 0.065194 | 0.08623711 | 0.05219479
a10 | 0.01065325 | 0.1259327 | 0.01322622 | 0.05572804 | 0.2421165 | 0.08079831
a11 | 0.01458419 | -0.0232057 | 0.03444037 | 0.03132555 | 0.05633277 | 0.01987905
a12 | -0.01590217 | 0.004385464 | 0.0008153556 | 0.008119085 | 0.004088715 | 0.001452933
a13* | 0.0534724 | 0.004086215 | 0.02155096 | 0.04055882 | 0.04941608 | 0.03025799
a14 | -0.006215875 | 0.01512534 | 0.0132167 | 0.02870112 | -0.01001371 | 0.01150302
a15 | -0.001883996 | -0.003053375 | -0.003788527 | -4.784897e-05 | 0.006191764 | -0.00110241
Temp taupe(deg) | 19.07654 | 19.08569 | 19.104 | 19.11011 | 19.12232
Niv init(mrad) | 0.3392538 | 0.332133 | 0.3250122 | 0.3214518 | 0.3184001
Dx moy (mm) | -2.193449e-05 | 0 | 0 | -2.757869e-05 | 5.878254e-05 | 0.0002733732
Dy moy (mm) | 0.0001387567 | -0.0001096643 | -0.0001410114 | 7.559448e-05 | 0.0001657489 | 0.0003341561
| C2 centre (mT) | 0.003748 | Long. Mag. (m) | 3.116748
* = error on Conclusion : CONTACT CEA
Dx corrected | -2.19345e-05 | 4.188584e-06 | 2.427813e-06 | -2.757869e-05 | 5.878253e-05 | -3.598116e-07
Dy corrected | 0.0001387567 | -0.0001096643 | -0.0001410114 | 7.559448e-05 | 0.0001657489 | 9.245556e-08
Feed down
| Position 1 | Position 2 | Position 3 | Position 4 | Position 5
b1' | 0 | 0 | 0 | 0 | 0
b2' | 9999.981 | 10000.03 | 10000.04 | 9999.976 | 9999.788
b3' | -0.2073363 | -0.2738309 | 2.199108 | 1.06929 | -3.95443
b4' | -0.02725888 | -0.1429399 | 0.07318256 | 0.3583848 | -1.676135
b5' | 0.3725843 | 0.2848766 | -0.5170034 | 0.1342798 | -0.7163968
b6' | 3.937877 | 3.023043 | 3.551462 | 3.290667 | 14.7484
b7' | -0.008663247 | -0.07313011 | -0.1475433 | -0.03029129 | 0.2775899
b8' | 0.03592587 | -0.1112471 | -0.09912927 | -0.03183343 | -0.06408749
b9' | 0.1050688 | 0.0567535 | -0.04096256 | 0.08812174 | 0.06439506
b10' | -0.3333781 | -0.154362 | -0.08345051 | -0.07955223 | -0.3048819
b11' | -0.03526463 | -0.03203963 | -0.02959891 | -0.0341708 | 0.01533176
b12' | -0.01385016 | 0.002330922 | 0.009689811 | 0.006462957 | -0.009832679
b13' | 0.03116671 | 0.02989445 | 0.04681596 | 0.05096043 | -0.004934869
b14' | -0.1931489 | -0.1682952 | -0.1716028 | -0.1653716 | -0.139131
b15' | -0.004035395 | -0.001513956 | 0.002613417 | -3.265608e-05 | 6.596833e-05
Feed down
| Position 1 | Position 2 | Position 3 | Position 4 | Position 5
a1' | 0 | 0 | 0 | 0 | 0
a2' | 114.9409 | 67.48109 | 2.48736 | -67.30888 | -128.2368
a3' | 1.224344 | 1.991818 | 2.165122 | 2.29403 | 9.450196
a4' | -0.6116036 | -0.2778334 | 4.043196 | 4.669701 | 1.581248
a5' | 0.1382478 | 1.094352 | 0.6060842 | 0.837824 | -0.398611
a6' | -0.1234083 | 0.6040576 | -0.1532168 | -0.3723402 | 0.4713996
a7' | 0.00100585 | -0.06988233 | 0.2747656 | 0.06110769 | 0.4715799
a8' | -0.2900669 | -0.05628957 | 0.2537546 | 0.3612751 | 0.07593026
a9' | 0.03177888 | 0.01827704 | 0.06732992 | 0.06123055 | 0.06745225
a10' | 0.007460695 | 0.1279628 | 0.01573772 | 0.05372563 | 0.245617
a11' | 0.0140745 | -0.02333065 | 0.0337604 | 0.03164944 | 0.05605376
a12' | -0.01405984 | 0.002139943 | -0.003697426 | 0.009951231 | 0.006140589
a13' | 0.03305142 | 0.01822449 | 0.04003294 | 0.03039359 | 0.03143794
a14' | -0.006642969 | 0.01525154 | 0.01290564 | 0.02870017 | -0.009704967
a15' | -0.001883996 | -0.003053375 | -0.003788527 | -4.784897e-05 | 0.006191764
Feed down normalised
| Position 1 | Position 2 | Position 3 | Position 4 | Position 5 | Central | Sigma | Integrals |  | Coil Waviness
b1' | 0 | 0 | 0 | 0 | 0 | 0 | 0 | 0
b2' | 10000 | 10000 | 10000 | 10000 | 10000 | 10000 | 0 | 10000
b3' | -0.2073367 | -0.2738302 | 2.1991 | 1.069292 | -3.954514 | 0.9981874 | 1.237998 | 0.162043 |  | -4.714881
b4' | -0.02725893 | -0.1429395 | 0.07318229 | 0.3583857 | -1.676171 | 0.09620948 | 0.2514546 | -0.1584849 |  | -3.481993
b5' | 0.372585 | 0.2848759 | -0.5170015 | 0.1342801 | -0.716412 | -0.03261518 | 0.4261952 | -0.06541493 |  | -3.827159
b6' | 3.937884 | 3.023035 | 3.551449 | 3.290675 | 14.74871 | 3.288386 | 0.2642145 | 4.913848 |  | -3.104512
b7' | -0.008663264 | -0.07312993 | -0.1475428 | -0.03029136 | 0.2775958 | -0.0836547 | 0.05933004 | -0.02453296 |  | -3.800061
b8' | 0.03592594 | -0.1112469 | -0.09912891 | -0.0318335 | -0.06408885 | -0.08073642 | 0.04278239 | -0.06164452
b9' | 0.105069 | 0.05675335 | -0.04096241 | 0.08812196 | 0.06439642 | 0.03463763 | 0.06732401 | 0.04879918
b10' | -0.3333787 | -0.1543616 | -0.0834502 | -0.07955242 | -0.3048883 | -0.1057881 | 0.04211102 | -0.1652935 |  | 0.02269249
b11' | -0.0352647 | -0.03203955 | -0.0295988 | -0.03417088 | 0.01533209 | -0.03193641 | 0.002287786 | -0.02610064
b12' | -0.01385019 | 0.002330916 | 0.009689776 | 0.006462973 | -0.009832887 | 0.006161221 | 0.003688699 | 0.001131044
b13' | 0.03116677 | 0.02989437 | 0.04681579 | 0.05096056 | -0.004934973 | 0.04255691 | 0.01116018 | 0.03456408
b14' | -0.1931493 | -0.1682947 | -0.1716022 | -0.165372 | -0.1391339 | -0.168423 | 0.003117088 | -0.1680828 | alpha | 285
b15' | -0.004035403 | -0.001513952 | 0.002613407 | -3.265616e-05 | 6.596973e-05 | 0.0003555997 | 0.002090892 | -0.0003178668 | beta | 0.5536
Feed down normalised
| Position 1 | Position 2 | Position 3 | Position 4 | Position 5 | Central | Sigma | Integrals
a1' | 0 | 0 | 0 | 0 | 0 | 0 | 0 | 0
a2' | 114.9411 | 67.48092 | 2.487351 | -67.30904 | -128.2395 | 0.8864095 | 67.40924 | 0.1124806
a3' | 1.224347 | 1.991813 | 2.165114 | 2.294036 | 9.450396 | 2.150321 | 0.1516537 | 2.99207
a4' | -0.6116048 | -0.2778327 | 4.043182 | 4.669713 | 1.581281 | 2.811687 | 2.693879 | 2.152524
a5' | 0.1382481 | 1.094349 | 0.606082 | 0.837826 | -0.3986194 | 0.8460858 | 0.2442385 | 0.5774206
a6' | -0.1234086 | 0.604056 | -0.1532163 | -0.3723411 | 0.4714096 | 0.02616621 | 0.5123196 | 0.06402203
a7' | 0.001005852 | -0.06988215 | 0.2747646 | 0.06110783 | 0.4715899 | 0.08866342 | 0.1739679 | 0.1271653
a8' | -0.2900674 | -0.05628943 | 0.2537537 | 0.361276 | 0.07593187 | 0.1862467 | 0.2168135 | 0.1026624
a9' | 0.03177894 | 0.01827699 | 0.06732967 | 0.06123069 | 0.06745368 | 0.04894579 | 0.02673445 | 0.04893847
a10' | 0.00746071 | 0.1279624 | 0.01573766 | 0.05372576 | 0.2456222 | 0.06580862 | 0.05707974 | 0.08140399
a11' | 0.01407453 | -0.02333059 | 0.03376028 | 0.03164952 | 0.05605495 | 0.0140264 | 0.03236931 | 0.01965125
a12' | -0.01405986 | 0.002139938 | -0.003697413 | 0.009951255 | 0.006140719 | 0.002797927 | 0.006848083 | 0.0008082676
a13' | 0.03305149 | 0.01822444 | 0.0400328 | 0.03039366 | 0.0314386 | 0.0295503 | 0.01092861 | 0.03030882
a14' | -0.006642981 | 0.0152515 | 0.01290559 | 0.02870024 | -0.009705173 | 0.01895244 | 0.008522941 | 0.01142331
a15' | -0.001884 | -0.003053367 | -0.003788513 | -4.784909e-05 | 0.006191895 | -0.002296576 | 0.00198184 | -0.001102381