## Sommaire
Jour | vit-esse | I(A) | NB mesures | Posi-tion | N° fich. Originel | N° fich. Epuré | N° run | NOM Fich.res | NOM Fich.raw | Observation | Nombre de fichiers | 6
17/11/2003 | 80 | ±12.5 | 5 | 1 |  | HCMQAP130_pos1ap2 | 2598 | THCMQAP130_pos1ap2.xls
17/11/2003 | 80 | ±12.5 | 5 | 2 |  | HCMQAP130_pos2ap2 | 2598 | THCMQAP130_pos2ap2.xls
17/11/2003 | 80 | ±12.5 | 5 | 3 |  | HCMQAP130_pos3ap2 | 2598 | THCMQAP130_pos3ap2.xls
17/11/2003 | 80 | ±12.5 | 5 | 4 |  | HCMQAP130_pos4ap2 | 2598 | THCMQAP130_pos4ap2.xls
17/11/2003 | 80 | ±12.5 | 5 | 5 |  | HCMQAP130_pos5ap2 | 2598 | THCMQAP130_pos5ap2.xls
Sommaire : Valeurs intégrales calculées avec les fichiers: HCMQAP130_pos1ap2+HCMQAP130_pos2ap2+HCMQAP130_pos3ap2+HCMQAP130_pos4ap2+HCMQAP130_pos5ap2

## HCMQAP130_pos1ap2
Bench Number | 91 | Valeurs dipôlaires en Teslas (signal absolu mesuré par la bobine externe corrigé de la dérive de l'électronique)
Magnet Name | hcmqap130 | (b1,sb1, a1,sa1) créé par le décentrement de la taupe (=[Babs(+I)-Babs(-I)]/2) | [6 empty] | 4.3718996e-05 | 2.236164e-07 | 6.241209e-05 | 2.010058e-07
Magnet Type | 2 | (b1,sb1, a1,sa1) issu des champs constants/externes (=[Babs(+I)+Babs(-I)]/2) | [6 empty] | -3.1410906e-05 | 2.793113e-07 | 1.2099138e-05 | 2.716097e-07
Aperture Number | 2 | Valeurs quadripolaires: b2 (T), a2 (T), sc2 (T), q Y_top codeur (mrad) | [6 empty] | -0.002251895 | 1.018005e-05 | 8.401572e-08 | -2.2603137
GMT Time | 2003-11-17 10:02 |  | Les multipôles exprimés en unité sont rapportés au champ quadripôlaire local (C2= -2.252 mT)
Run Number | 2598 |  | Valeurs mesurées (unité) |  |  | Multipôle |  |  | Valeurs spécifiées (bn, an)
Run Type | manual | bn (normal) | sbn | an (skew) | san |  | Average |  | Uncertainty |  | Standard Deviation
Coil Name | taupe_quadrupole#12 | 0.53632156 | 0.02290987 | 0.161415696 | 0.02417257 | 3 | 0 | 0 | 2 | 2 | 1 | 1
Rref | 0.017 | -0.24665417 | 0.008136166 | -0.93189514 | 0.01795301 | 4 | 0 | 0 | 0.5 | 0.5 | 0.7 | 0.7
Meas Type | cmp | -0.0145835 | 0.005234946 | 0.92164286 | 0.01333457 | 5 | 0 | 0 | 0.5 | 0.5 | 0.6 | 0.6
Shaft Pos | 1 | 4.162522 | 0.01242697 | 0.58707824 | 0.008636145 | 6 | 3.925 | 0 | 1 | 0.3 | 0.5 | 0.5
Coil length | 0.7499 | 0.110849847 | 0.004131206 | 0.14973589 | 0.007666902 | 7 | 0 | 0 | 0.15 | 0.15 | 0.15 | 0.15
Température (bobine) | 18.841553 | 0.022244414 | 0.004693031 | -0.106679731 | 0.00189939 | 8 | 0 | 0 | 0.1 | 0.1 | 0.1 | 0.1
Spec Curv (I spécifié) | 12.5 | -0.06744935 | 0.001334256 | 0.023518292 | 0.003596258 | 9 | 0 | 0 | 0.1 | 0.1 | 0.1 | 0.1
Angle(horiz./X_top codeur) | 0 | -0.31601624 | 0.003500428 | 0.083848136 | 0.004646756 | 10 | -0.26 | 0 | 0.2 | 0.1 | 0.3 | 0.3
Mid Current (I réel moyen) | 12.506 | 0.00513411301 | 0.0018146 | 0.01720441784 | 0.002993325 | 11 | 0 | 0 | 0 | 0 | 0.05 | 0.05
Inclinaison RefMag (niv max) | -0.086 | -0.003767763 | 0.002934877 | 0.0046863656 | 0.002973212 | 12 | 0 | 0 | 0 | 0 | 0.05 | 0.05
Incli. Cryostat(ecart niv max) | 5.086 | 0.034733177 | 0.001081743 | 0.048799861 | 0.00184082 | 13 | 0 | 0 | 0 | 0 | 0.05 | 0.05
Incli. carriage (niv min) | -0.17 | -0.19600104 | 0.000973676 | 0.015452028 | 0.00103621 | 14 | 0 | 0 | 0 | 0 | 0.05 | 0.05
Dx moyen(mm) | 0.3321668 | -0.00083652304 | 0.0009583376 | 0.00207519344 | 0.002301185 | 15 | 0 | 0 | 0 | 0 | 0.05 | 0.05
Dy moyen(mm) | 0.4696617 |  |  | Multipôle refusé (orange) : (av.+unc.+2*STDV)+s < multipôle < (av.-unc.-2*STDV)-s
Analysis Tool | DRI ROT NOR CEL FDW |  |  | Multipôle litigieux (vert): (av.+unc.+2*STDV)-s < multipôle < (av.-unc.-2*STDV)+s
Number of point | 15
q(°) = Angle(verticale,C2) | -0.1295065 |  |  |  | VALEURS PRINCIPALES
Nombre Mesure | 10 |  | Module de C2 (mT) |  |  | -2.2519184 | Module de C6 (unité) |  |  | 4.203719
Sens du courant | +I / -I |  | Module de C3 (unité) |  |  | 0.5600856 | Module de C10 (unité) |  |  | 0.3269507
Vitesse (%) | 80
Commentaire

## HCMQAP130_pos2ap2
Bench Number | 91 | Valeurs dipôlaires en Teslas (signal absolu mesuré par la bobine externe corrigé de la dérive de l'électronique)
Magnet Name | hcmqap130 | (b1,sb1, a1,sa1) créé par le décentrement de la taupe (=[Babs(+I)-Babs(-I)]/2) | [6 empty] | 5.5020395e-05 | 3.381683e-07 | 5.0012373e-05 | 5.551509e-07
Magnet Type | 2 | (b1,sb1, a1,sa1) issu des champs constants/externes (=[Babs(+I)+Babs(-I)]/2) | [6 empty] | -3.0012065e-05 | 8.688079e-08 | 1.2239221e-05 | 5.517716e-08
Aperture Number | 2 | Valeurs quadripolaires: b2 (T), a2 (T), sc2 (T), q Y_top codeur (mrad) | [6 empty] | -0.003752551 | -2.664372e-05 | 4.728955e-08 | 3.5500205
GMT Time | 2003-11-17 10:09 |  | Les multipôles exprimés en unité sont rapportés au champ quadripôlaire local (C2= -3.753 mT)
Run Number | 2598 |  | Valeurs mesurées (unité) |  |  | Multipôle |  |  | Valeurs spécifiées (bn, an)
Run Type | manual | bn (normal) | sbn | an (skew) | san |  | Average |  | Uncertainty |  | Standard Deviation
Coil Name | taupe_quadrupole#12 | -1.787904 | 0.005999711 | -0.139361113 | 0.01367884 | 3 | 0 | 0 | 2 | 2 | 1 | 1
Rref | 0.017 | 0.69743589 | 0.004814618 | 1.8059886 | 0.01735816 | 4 | 0 | 0 | 0.5 | 0.5 | 0.7 | 0.7
Meas Type | cmp | 0.77385208 | 0.001932932 | 0.26059463 | 0.004441003 | 5 | 0 | 0 | 0.5 | 0.5 | 0.6 | 0.6
Shaft Pos | 2 | 3.4167723 | 0.002528181 | -0.17734875 | 0.006783606 | 6 | 3.925 | 0 | 1 | 0.3 | 0.5 | 0.5
Coil length | 0.7499 | 0.09242906 | 0.001817963 | -0.128214973 | 0.00358484 | 7 | 0 | 0 | 0.15 | 0.15 | 0.15 | 0.15
Température (bobine) | 18.643189 | 0.099641467 | 0.001848649 | 0.28070218 | 0.004003764 | 8 | 0 | 0 | 0.1 | 0.1 | 0.1 | 0.1
Spec Curv (I spécifié) | 12.5 | -0.007064108827 | 0.002511905 | -0.0105670874 | 0.001379856 | 9 | 0 | 0 | 0.1 | 0.1 | 0.1 | 0.1
Angle(horiz./X_top codeur) | 0 | -0.077869944 | 0.002718971 | 0.052160888 | 0.001355803 | 10 | -0.26 | 0 | 0.2 | 0.1 | 0.3 | 0.3
Mid Current (I réel moyen) | 12.506 | 0.003920344569 | 0.001191841 | -0.0025242795 | 0.00164615 | 11 | 0 | 0 | 0 | 0 | 0.05 | 0.05
Inclinaison RefMag (niv max) | -0.239 | -0.0037805566 | 0.0002136294 | 0.0202935083 | 0.00152238 | 12 | 0 | 0 | 0 | 0 | 0.05 | 0.05
Incli. Cryostat(ecart niv max) | 17.802 | 0.016088485 | 0.0004694977 | 0.016856682 | 0.0005712835 | 13 | 0 | 0 | 0 | 0 | 0.05 | 0.05
Incli. carriage (niv min) | -0.284 | -0.17007201 | 0.001156805 | 0.017029757 | 0.001093969 | 14 | 0 | 0 | 0 | 0 | 0.05 | 0.05
Dx moyen(mm) | 0.247636 | -0.00343414209 | 0.0005027761 | 0.00088911783 | 0.000710851 | 15 | 0 | 0 | 0 | 0 | 0.05 | 0.05
Dy moyen(mm) | 0.2283249 |  |  | Multipôle refusé (orange) : (av.+unc.+2*STDV)+s < multipôle < (av.-unc.-2*STDV)-s
Analysis Tool | DRI ROT NOR CEL FDW |  |  | Multipôle litigieux (vert): (av.+unc.+2*STDV)-s < multipôle < (av.-unc.-2*STDV)+s
Number of point | 15
q(°) = Angle(verticale,C2) | 0.2034014 |  |  |  | VALEURS PRINCIPALES
Nombre Mesure | 10 |  | Module de C2 (mT) |  |  | -3.752646 | Module de C6 (unité) |  |  | 3.421372
Sens du courant | +I / -I |  | Module de C3 (unité) |  |  | 1.793327 | Module de C10 (unité) |  |  | 0.09372559
Vitesse (%) | 80
Commentaire

## HCMQAP130_pos3ap2
Bench Number | 91 | Valeurs dipôlaires en Teslas (signal absolu mesuré par la bobine externe corrigé de la dérive de l'électronique)
Magnet Name | hcmqap130 | (b1,sb1, a1,sa1) créé par le décentrement de la taupe (=[Babs(+I)-Babs(-I)]/2) | [6 empty] | 6.8678945e-05 | 2.128948e-07 | 2.4668315e-05 | 3.406693e-07
Magnet Type | 2 | (b1,sb1, a1,sa1) issu des champs constants/externes (=[Babs(+I)+Babs(-I)]/2) | [6 empty] | -2.8789967e-05 | 7.919991e-08 | 1.0673087e-05 | 1.109975e-07
Aperture Number | 2 | Valeurs quadripolaires: b2 (T), a2 (T), sc2 (T), q Y_top codeur (mrad) | [6 empty] | -0.003751382 | -5.64511e-05 | 3.010384e-08 | 7.5234719
GMT Time | 2003-11-17 10:15 |  | Les multipôles exprimés en unité sont rapportés au champ quadripôlaire local (C2= -3.752 mT)
Run Number | 2598 |  | Valeurs mesurées (unité) |  |  | Multipôle |  |  | Valeurs spécifiées (bn, an)
Run Type | manual | bn (normal) | sbn | an (skew) | san |  | Average |  | Uncertainty |  | Standard Deviation
Coil Name | taupe_quadrupole#12 | -0.99993591 | 0.01348545 | 0.61145313 | 0.008654738 | 3 | 0 | 0 | 2 | 2 | 1 | 1
Rref | 0.017 | 0.26093764 | 0.01293232 | 1.507145 | 0.004691197 | 4 | 0 | 0 | 0.5 | 0.5 | 0.7 | 0.7
Meas Type | cmp | 0.38073549 | 0.007663797 | 0.44810809 | 0.00847196 | 5 | 0 | 0 | 0.5 | 0.5 | 0.6 | 0.6
Shaft Pos | 3 | 3.6121289 | 0.0044596 | 0.039913635 | 0.003245887 | 6 | 3.925 | 0 | 1 | 0.3 | 0.5 | 0.5
Coil length | 0.7499 | -0.093352657 | 0.004143222 | -0.20771058 | 0.003200773 | 7 | 0 | 0 | 0.15 | 0.15 | 0.15 | 0.15
Température (bobine) | 18.414307 | 0.15871749 | 0.002139176 | 0.25382644 | 0.001721273 | 8 | 0 | 0 | 0.1 | 0.1 | 0.1 | 0.1
Spec Curv (I spécifié) | 12.5 | -0.033246117 | 0.002448808 | -0.074156032 | 0.001132525 | 9 | 0 | 0 | 0.1 | 0.1 | 0.1 | 0.1
Angle(horiz./X_top codeur) | 0 | -0.017753475 | 0.002041952 | 0.0049414336 | 0.00188683 | 10 | -0.26 | 0 | 0.2 | 0.1 | 0.3 | 0.3
Mid Current (I réel moyen) | 12.506 | -0.00031838661 | 0.00191084 | -0.057908753 | 0.002712021 | 11 | 0 | 0 | 0 | 0 | 0.05 | 0.05
Inclinaison RefMag (niv max) | 0.487 | -0.0008044015 | 0.001875924 | 0.019709482 | 0.002031239 | 12 | 0 | 0 | 0 | 0 | 0.05 | 0.05
Incli. Cryostat(ecart niv max) | -0.509 | 0.026512276 | 0.000972006 | -0.00239108677 | 0.0009246671 | 13 | 0 | 0 | 0 | 0 | 0.05 | 0.05
Incli. carriage (niv min) | 0.371 | -0.17712612 | 0.0009043158 | 0.017381122 | 0.000257207 | 14 | 0 | 0 | 0 | 0 | 0.05 | 0.05
Dx moyen(mm) | 0.3094753 | 0.000510788167 | 0.00103984 | -0.000793657231 | 0.0007581935 | 15 | 0 | 0 | 0 | 0 | 0.05 | 0.05
Dy moyen(mm) | 0.1164435 |  |  | Multipôle refusé (orange) : (av.+unc.+2*STDV)+s < multipôle < (av.-unc.-2*STDV)-s
Analysis Tool | DRI ROT NOR CEL FDW |  |  | Multipôle litigieux (vert): (av.+unc.+2*STDV)-s < multipôle < (av.-unc.-2*STDV)+s
Number of point | 15
q(°) = Angle(verticale,C2) | 0.4310636 |  |  |  | VALEURS PRINCIPALES
Nombre Mesure | 10 |  | Module de C2 (mT) |  |  | -3.7518071 | Module de C6 (unité) |  |  | 3.612349
Sens du courant | +I / -I |  | Module de C3 (unité) |  |  | 1.172069 | Module de C10 (unité) |  |  | 0.01842834
Vitesse (%) | 80
Commentaire

## HCMQAP130_pos4ap2
Bench Number | 91 | Valeurs dipôlaires en Teslas (signal absolu mesuré par la bobine externe corrigé de la dérive de l'électronique)
Magnet Name | hcmqap130 | (b1,sb1, a1,sa1) créé par le décentrement de la taupe (=[Babs(+I)-Babs(-I)]/2) | [6 empty] | 7.0891823e-05 | 1.057796e-07 | 8.4535429e-05 | 2.607462e-07
Magnet Type | 2 | (b1,sb1, a1,sa1) issu des champs constants/externes (=[Babs(+I)+Babs(-I)]/2) | [6 empty] | -2.9171805e-05 | 5.20078e-07 | 9.508703e-06 | 3.627927e-07
Aperture Number | 2 | Valeurs quadripolaires: b2 (T), a2 (T), sc2 (T), q Y_top codeur (mrad) | [6 empty] | -0.003753834 | -7.646799e-05 | 7.80128e-08 | 10.183909
GMT Time | 2003-11-17 10:21 |  | Les multipôles exprimés en unité sont rapportés au champ quadripôlaire local (C2= -3.755 mT)
Run Number | 2598 |  | Valeurs mesurées (unité) |  |  | Multipôle |  |  | Valeurs spécifiées (bn, an)
Run Type | manual | bn (normal) | sbn | an (skew) | san |  | Average |  | Uncertainty |  | Standard Deviation
Coil Name | taupe_quadrupole#12 | -2.8105656 | 0.009732021 | -1.3527275 | 0.02284934 | 3 | 0 | 0 | 2 | 2 | 1 | 1
Rref | 0.017 | -0.146285005 | 0.00402909 | 0.68411808 | 0.009127166 | 4 | 0 | 0 | 0.5 | 0.5 | 0.7 | 0.7
Meas Type | cmp | 1.03789774 | 0.002463355 | -0.44797473 | 0.007292683 | 5 | 0 | 0 | 0.5 | 0.5 | 0.6 | 0.6
Shaft Pos | 4 | 2.772844 | 0.003941514 | 0.23699783 | 0.005263762 | 6 | 3.925 | 0 | 1 | 0.3 | 0.5 | 0.5
Coil length | 0.7499 | -0.101871632 | 0.004375825 | -0.27515377 | 0.005136539 | 7 | 0 | 0 | 0.15 | 0.15 | 0.15 | 0.15
Température (bobine) | 18.252564 | 0.018436113 | 0.003755169 | -0.157064992 | 0.004235109 | 8 | 0 | 0 | 0.1 | 0.1 | 0.1 | 0.1
Spec Curv (I spécifié) | 12.5 | 0.018301753 | 0.001866344 | -0.097023846 | 0.002349127 | 9 | 0 | 0 | 0.1 | 0.1 | 0.1 | 0.1
Angle(horiz./X_top codeur) | 0 | -0.0055135561 | 0.001460783 | 0.01078361583 | 0.002712337 | 10 | -0.26 | 0 | 0.2 | 0.1 | 0.3 | 0.3
Mid Current (I réel moyen) | 12.506 | 0.00711167766 | 0.001936208 | -0.036067641 | 0.002176861 | 11 | 0 | 0 | 0 | 0 | 0.05 | 0.05
Inclinaison RefMag (niv max) | 0.567 | -0.0072617105 | 0.0008815022 | -0.0389576731 | 0.001076005 | 12 | 0 | 0 | 0 | 0 | 0.05 | 0.05
Incli. Cryostat(ecart niv max) | 19.328 | 0.035548976 | 0.0006498445 | 0.024255708 | 0.001139275 | 13 | 0 | 0 | 0 | 0 | 0.05 | 0.05
Incli. carriage (niv min) | 0.51 | -0.17866221 | 0.0008811503 | 0.018277626 | 0.001520912 | 14 | 0 | 0 | 0 | 0 | 0.05 | 0.05
Dx moyen(mm) | 0.3131233 | -0.00402299942 | 0.0008449968 | 0.00264900244 | 0.0007720666 | 15 | 0 | 0 | 0 | 0 | 0.05 | 0.05
Dy moyen(mm) | 0.3892068 |  |  | Multipôle refusé (orange) : (av.+unc.+2*STDV)+s < multipôle < (av.-unc.-2*STDV)-s
Analysis Tool | DRI ROT NOR CEL FDW |  |  | Multipôle litigieux (vert): (av.+unc.+2*STDV)-s < multipôle < (av.-unc.-2*STDV)+s
Number of point | 15
q(°) = Angle(verticale,C2) | 0.5834955 |  |  |  | VALEURS PRINCIPALES
Nombre Mesure | 10 |  | Module de C2 (mT) |  |  | -3.754613 | Module de C6 (unité) |  |  | 2.782954
Sens du courant | +I / -I |  | Module de C3 (unité) |  |  | 3.119159 | Module de C10 (unité) |  |  | 0.01211139
Vitesse (%) | 80
Commentaire

## HCMQAP130_pos5ap2
Bench Number | 91 | Valeurs dipôlaires en Teslas (signal absolu mesuré par la bobine externe corrigé de la dérive de l'électronique)
Magnet Name | hcmqap130 | (b1,sb1, a1,sa1) créé par le décentrement de la taupe (=[Babs(+I)-Babs(-I)]/2) | [6 empty] | 3.46315566e-05 | 1.323616e-07 | 5.8926532e-05 | 1.589319e-07
Magnet Type | 2 | (b1,sb1, a1,sa1) issu des champs constants/externes (=[Babs(+I)+Babs(-I)]/2) | [6 empty] | -3.21173394e-05 | 5.720487e-08 | 1.0448706e-05 | 1.181363e-07
Aperture Number | 2 | Valeurs quadripolaires: b2 (T), a2 (T), sc2 (T), q Y_top codeur (mrad) | [6 empty] | -0.002085364 | -5.696216e-05 | 6.115603e-08 | 13.654209
GMT Time | 2003-11-17 10:28 |  | Les multipôles exprimés en unité sont rapportés au champ quadripôlaire local (C2= -2.086 mT)
Run Number | 2598 |  | Valeurs mesurées (unité) |  |  | Multipôle |  |  | Valeurs spécifiées (bn, an)
Run Type | manual | bn (normal) | sbn | an (skew) | san |  | Average |  | Uncertainty |  | Standard Deviation
Coil Name | taupe_quadrupole#12 | -6.0165399 | 0.03828062 | 9.0092788 | 0.01141604 | 3 | 0 | 0 | 2 | 2 | 1 | 1
Rref | 0.017 | -1.3358289 | 0.02440353 | -0.88221792 | 0.01440705 | 4 | 0 | 0 | 0.5 | 0.5 | 0.7 | 0.7
Meas Type | cmp | 0.20978257 | 0.009746961 | -0.213274076 | 0.009367866 | 5 | 0 | 0 | 0.5 | 0.5 | 0.6 | 0.6
Shaft Pos | 5 | 14.173946 | 0.0130732 | 1.02480935 | 0.006699659 | 6 | 3.925 | 0 | 1 | 0.3 | 0.5 | 0.5
Coil length | 0.7499 | -0.16459 | 0.01275703 | 0.117959795 | 0.008113847 | 7 | 0 | 0 | 0.15 | 0.15 | 0.15 | 0.15
Température (bobine) | 18.15796 | -0.18040532 | 0.002670572 | -0.111039367 | 0.005617169 | 8 | 0 | 0 | 0.1 | 0.1 | 0.1 | 0.1
Spec Curv (I spécifié) | 12.5 | 0.067290922 | 0.001191894 | -0.060058999 | 0.00340822 | 9 | 0 | 0 | 0.1 | 0.1 | 0.1 | 0.1
Angle(horiz./X_top codeur) | 0 | -0.27019572 | 0.003719384 | 0.16250323 | 0.001280527 | 10 | -0.26 | 0 | 0.2 | 0.1 | 0.3 | 0.3
Mid Current (I réel moyen) | 12.506 | 0.0099733381 | 0.004606472 | 0.0045303949 | 0.002959251 | 11 | 0 | 0 | 0 | 0 | 0.05 | 0.05
Inclinaison RefMag (niv max) | 0.439 | -0.0171736558 | 0.002366167 | -0.0054745504 | 0.003493672 | 12 | 0 | 0 | 0 | 0 | 0.05 | 0.05
Incli. Cryostat(ecart niv max) | 3.052 | 0.0074464172 | 0.0019358 | 0.024900476 | 0.0008831639 | 13 | 0 | 0 | 0 | 0 | 0.05 | 0.05
Incli. carriage (niv min) | 0.344 | -0.13821581 | 0.001363711 | -0.020808341 | 0.002288737 | 14 | 0 | 0 | 0 | 0 | 0.05 | 0.05
Dx moyen(mm) | 0.2689865 | -0.0042912174 | 0.001927145 | 0.00410998105 | 0.001259314 | 15 | 0 | 0 | 0 | 0 | 0.05 | 0.05
Dy moyen(mm) | 0.487702 |  |  | Multipôle refusé (orange) : (av.+unc.+2*STDV)+s < multipôle < (av.-unc.-2*STDV)-s
Analysis Tool | DRI ROT NOR CEL FDW |  |  | Multipôle litigieux (vert): (av.+unc.+2*STDV)-s < multipôle < (av.-unc.-2*STDV)+s
Number of point | 15
q(°) = Angle(verticale,C2) | 0.7823292 |  |  |  | VALEURS PRINCIPALES
Nombre Mesure | 10 |  | Module de C2 (mT) |  |  | -2.0861422 | Module de C6 (unité) |  |  | 14.21095
Sens du courant | +I / -I |  | Module de C3 (unité) |  |  | 10.83355 | Module de C10 (unité) |  |  | 0.3152983
Vitesse (%) | 80
Commentaire

## Lmag_hcmqap
Fichiers | HCMQAP130_pos1ap2 | HCMQAP130_pos2ap2 | HCMQAP130_pos3ap2 | HCMQAP130_pos4ap2 | HCMQAP130_pos5ap2 | Long. mag (m)
C2 (mT) | -2.2519184 | -3.752646 | -3.7518071 | -3.754613 | -2.0861422 | 3.116498
Mutipôles | Position 1 | Position 2 | Position 3 | Position 4 | Position 5 | Intégrales
b3 | 0.53632156 | -1.787904 | -0.99993591 | -2.8105656 | -6.0165399 | -2.074557
b4 | -0.24665417 | 0.69743589 | 0.26093764 | -0.146285005 | -1.3358289 | -0.01892656
b5 | -0.0145835 | 0.77385208 | 0.38073549 | 1.03789774 | 0.20978257 | 0.5535724
b6 | 4.162522 | 3.4167723 | 3.6121289 | 2.772844 | 14.173946 | 4.855217
b7 | 0.110849847 | 0.09242906 | -0.093352657 | -0.101871632 | -0.16459 | -0.03074986
b8 | 0.022244414 | 0.099641467 | 0.15871749 | 0.018436113 | -0.18040532 | 0.04567242
b9 | -0.06744935 | -0.007064108827 | -0.033246117 | 0.018301753 | 0.067290922 | -0.006029195
b10 | -0.31601624 | -0.077869944 | -0.017753475 | -0.0055135561 | -0.27019572 | -0.1060988
b11 | 0.00513411301 | 0.003920344569 | -0.00031838661 | 0.00711167766 | 0.0099733381 | 0.004653815
b12 | -0.003767763 | -0.0037805566 | -0.0008044015 | -0.0072617105 | -0.0171736558 | -0.00569216
b13 | 0.034733177 | 0.016088485 | 0.026512276 | 0.035548976 | 0.0074464172 | 0.02481653
b14 | -0.19600104 | -0.17007201 | -0.17712612 | -0.17866221 | -0.13821581 | -0.1733195
b15 | -0.00083652304 | -0.00343414209 | 0.000510788167 | -0.00402299942 | -0.0042912174 | -0.002366552
a3 | 0.161415696 | -0.139361113 | 0.61145313 | -1.3527275 | 9.0092788 | 1.016229
a4 | -0.93189514 | 1.8059886 | 1.507145 | 0.68411808 | -0.88221792 | 0.7091927
a5 | 0.92164286 | 0.26059463 | 0.44810809 | -0.44797473 | -0.213274076 | 0.1671915
a6 | 0.58707824 | -0.17734875 | 0.039913635 | 0.23699783 | 1.02480935 | 0.2458149
a7 | 0.14973589 | -0.128214973 | -0.20771058 | -0.27515377 | 0.117959795 | -0.1096521
a8 | -0.106679731 | 0.28070218 | 0.25382644 | -0.157064992 | -0.111039367 | 0.06052958
a9 | 0.023518292 | -0.0105670874 | -0.074156032 | -0.097023846 | -0.060058999 | -0.04837372
a10 | 0.083848136 | 0.052160888 | 0.0049414336 | 0.01078361583 | 0.16250323 | 0.05017546
a11 | 0.01720441784 | -0.0025242795 | -0.057908753 | -0.036067641 | 0.0045303949 | -0.02012943
a12 | 0.0046863656 | 0.0202935083 | 0.019709482 | -0.0389576731 | -0.0054745504 | 0.0001899173
a13 | 0.048799861 | 0.016856682 | -0.00239108677 | 0.024255708 | 0.024900476 | 0.0196957
a14 | 0.015452028 | 0.017029757 | 0.017381122 | 0.018277626 | -0.020808341 | 0.01212597
a15 | 0.00207519344 | 0.00088911783 | -0.000793657231 | 0.00264900244 | 0.00410998105 | 0.001510025
Angle[Horiz,C2](°) | -0.1295065 | 0.2034014 | 0.4310636 | 0.5834955 | 0.7823292 | Gradient (T/m)
Temp. taupe (°C) | 18.841553 | 18.643189 | 18.414307 | 18.252564 | 18.15796 | -209.64
Niv. moyen (mrad) | -0.128 | -0.2615 | 0.429 | 0.5385 | 0.3915 | C2,moyen=-3.753
Intégrale(Cn) = Sum(Cn,pos=[1,5])/(Sum(C2,pos=[1,5]) | [5 empty] | Gradient = C2,moyen/Rref*(11870/Spec_curv)
C2,moyen(mT) = (C2,pos2+C2,pos3+C2,pos4)/3 Long_mag = Intégrale(C2)/C2,moyen*.7499 [Cn,x(T) = cn,x(unit)*C2,x(T)]
Taupe : | taupe_quadrupole#12

## Result_HCMQAP
Mon 17/11/2003 10:32:53 | SIEGMUND | HCMQAP130 | Aperture2 | taupe_quadrupole#12
Position | Position 1 | Position 2 | Position 3 | Position 4 | Position 5 | Integrales
Cn (mT) | 0.0022584283 | 0.0037633783 | 0.003762375 | 0.0037653849 | 0.0020918805 | 0.011728577
Angle(Horiz,Cn) | 9.228957 | 3.234423 | -0.631906 | -3.941369 | -7.559524 | 6.640746
b1 | -21.75569 | 26.94258 | -8.542404 | -12.15661 | 12.25399 | -0.000781519
b2 | 10000 | 10000 | 10000 | 10000 | 10000 | 10000
b3 | 0.5057707 | -1.805735 | -1.050217 | -2.815864 | -5.846389 | -2.073848
b4 | -0.187363 | 0.6751239 | 0.2365236 | -0.1510417 | -1.41533 | -0.03335795
b5 | -0.06155015 | 0.821624 | 0.3680842 | 1.018982 | 0.3264713 | 0.5663107
b6 | 4.129396 | 3.423471 | 3.6258 | 2.769885 | 14.21408 | 4.859825
b7 | 0.08429197 | 0.08280958 | -0.1196765 | -0.1190873 | -0.1771473 | -0.04905417
b8 | 0.03724844 | 0.09328398 | 0.1678591 | 0.01042063 | -0.1875412 | 0.0456288
b9 | -0.0550051 | -0.01030176 | -0.03390826 | 0.01632317 | 0.07953829 | -0.004009195
b10 | -0.3215261 | -0.07970001 | -0.01166563 | -0.006600152 | -0.2562638 | -0.1042614
b11 | 0.001828707 | 0.002994871 | -0.002968678 | 0.003645083 | 0.007998574 | 0.00221786
b12 | 0.002195621 | -0.004864791 | 8.451859e-05 | -0.008164545 | -0.01309191 | -0.004549551
b13 | 0.03068257 | 0.01348125 | 0.02644873 | 0.03821501 | 0.009191355 | 0.02446412
b14 | -0.1964093 | -0.1706863 | -0.1769967 | -0.1773846 | -0.139645 | -0.1733791
b15 | -0.001115364 | -0.003475377 | 0.0004856946 | -0.003853918 | -0.003806191 | -0.0023172
a1 | -94.29481 | 47.89604 | 113.808 | -46.66421 | -105.1044 | -0.00123925
a2 | 184.6001 | 64.68937 | -12.63812 | -78.82902 | -151.202 | 0
a3 | 0.1973729 | -0.1261402 | 0.6232368 | -1.313763 | 9.194595 | 1.061461
a4 | -0.9373361 | 1.835858 | 1.523214 | 0.6707214 | -0.8337376 | 0.7227856
a5 | 0.713495 | 0.3525564 | 0.651686 | -0.5343816 | -0.9655672 | 0.08682853
a6 | 0.8076894 | -0.1113942 | 0.01896202 | 0.1760535 | 0.3895608 | 0.1888764
a7 | 0.1487999 | -0.1232025 | -0.2021272 | -0.2769472 | 0.1351917 | -0.1053753
a8 | -0.1008123 | 0.2831062 | 0.2511344 | -0.1564623 | -0.1073863 | 0.06194966
a9 | 0.04266756 | -0.01322219 | -0.07538736 | -0.09782607 | -0.03942197 | -0.04397873
a10 | 0.0509123 | 0.0490344 | 0.004655645 | 0.01048458 | 0.1795265 | 0.04680015
a11 | 0.02166891 | 0.001034468 | -0.05493665 | -0.03259864 | 0.008636051 | -0.01653085
a12 | -0.0003661821 | 0.02166081 | 0.02348163 | -0.04080658 | -0.003957199 | 0.0004548894
a13 | 0.05984593 | 0.01423644 | -0.01093616 | 0.02557341 | 0.02969989 | 0.01956297
a14 | -0.009938572 | 0.009302249 | 0.01895066 | 0.02812628 | -0.006060197 | 0.01131968
a15 | 0.001940096 | 0.0007215966 | -0.0008004386 | 0.002883307 | 0.004569354 | 0.001566307
Temp taupe(deg) | 18.15796 | 18.15186 | 18.16711 | 18.17017 | 18.18237
Niv init(mrad) | 0.4048665 | 0.3875733 | 0.3758748 | 0.3677368 | 0.3621419
Dx moy (mm) | 3.993023e-05 | -4.632716e-05 | 1.476658e-05 | 2.003964e-05 | -2.352805e-05 | 0.0002934672
Dy moy (mm) | 0.0001595641 | -8.112358e-05 | -0.0001934549 | 7.948713e-05 | 0.0001783218 | 0.0003097169
| C2 centre (mT) | 0.003751 | Long. Mag. (m) | 3.116498
* = error on Conclusion : ACCEPTED
Dx corrected | 3.993023e-05 | -4.632717e-05 | 1.476658e-05 | 2.003965e-05 | -2.352804e-05 | -1.515572e-07
Dy corrected | 0.0001595641 | -8.112358e-05 | -0.0001934549 | 7.948713e-05 | 0.0001783217 | -2.924042e-08
Feed down
| Position 1 | Position 2 | Position 3 | Position 4 | Position 5
b1' | 0 | 0 | 0 | 0 | 0
b2' | 9999.999 | 10000.01 | 10000.01 | 10000.01 | 9999.823
b3' | 0.5308443 | -1.784972 | -0.9975995 | -2.825806 | -5.814276
b4' | -0.2147291 | 0.6728973 | 0.2674665 | -0.1362425 | -1.376624
b5' | -0.05095912 | 0.7723192 | 0.3849104 | 1.031192 | 0.2076782
b6' | 4.122204 | 3.418589 | 3.611375 | 2.776812 | 14.20704
b7' | 0.09152806 | 0.09048694 | -0.09865101 | -0.1138803 | -0.1674454
b8' | 0.03301099 | 0.0930038 | 0.1607604 | 0.01423382 | -0.1851137
b9' | -0.06610283 | -0.006241107 | -0.03352264 | 0.01581194 | 0.06578201
b10' | -0.323517 | -0.07973226 | -0.01794304 | -0.005032965 | -0.2572804
b11' | 0.001923243 | 0.004277713 | -2.851691e-05 | 0.005638013 | 0.008654486
b12' | -0.003680213 | -0.004490417 | -0.001133197 | -0.009058857 | -0.01698301
b13' | 0.02589794 | 0.02010517 | 0.02725355 | 0.03378706 | 0.01253024
b14' | -0.1967009 | -0.1705055 | -0.1771183 | -0.1776369 | -0.1402423
b15' | -0.001115364 | -0.003475377 | 0.0004856946 | -0.003853918 | -0.003806191
Feed down
| Position 1 | Position 2 | Position 3 | Position 4 | Position 5
a1' | 0 | 0 | 0 | 0 | 0
a2' | 184.6105 | 64.70729 | -12.61313 | -78.85845 | -151.3501
a3' | 0.1854921 | -0.1508141 | 0.6191314 | -1.31351 | 9.153518
a4' | -0.9329434 | 1.816332 | 1.508724 | 0.6872595 | -0.8146941
a5' | 0.9167757 | 0.2723906 | 0.4454657 | -0.468588 | -0.222769
a6' | 0.8145335 | -0.1117507 | 0.02607988 | 0.1707538 | 0.377289
a7' | 0.1495897 | -0.131719 | -0.2139715 | -0.2778972 | 0.1224615
a8' | -0.1041408 | 0.2837877 | 0.2536975 | -0.1567743 | -0.1002753
a9' | 0.01658287 | -0.01100188 | -0.0741562 | -0.09799258 | -0.0658509
a10' | 0.05159291 | 0.04886329 | 0.00451628 | 0.01027074 | 0.180246
a11' | 0.02188614 | 0.0006405161 | -0.05472287 | -0.0335477 | 0.00718569
a12' | 0.004776522 | 0.02042327 | 0.01975589 | -0.03830064 | -0.003293502
a13' | 0.03557668 | 0.02449553 | 0.01546204 | 0.01522224 | 0.01076642
a14' | -0.01002134 | 0.009506901 | 0.01886355 | 0.02792159 | -0.006707684
a15' | 0.001940096 | 0.0007215966 | -0.0008004386 | 0.002883307 | 0.004569354
Feed down normalised
| Position 1 | Position 2 | Position 3 | Position 4 | Position 5 | Central | Sigma | Integrals |  | Coil Waviness
b1' | 0 | 0 | 0 | 0 | 0 | 0 | 0 | 0
b2' | 10000 | 10000 | 10000 | 10000 | 10000 | 10000 | 0 | 10000
b3' | 0.5308444 | -1.784971 | -0.9975983 | -2.825805 | -5.814379 | -1.869458 | 0.9170269 | -2.050655 |  | -3.935572
b4' | -0.2147291 | 0.6728968 | 0.2674661 | -0.1362424 | -1.376648 | 0.2680402 | 0.4045699 | -0.02167743 |  | -4.008888
b5' | -0.05095912 | 0.7723185 | 0.3849099 | 1.031191 | 0.2076818 | 0.7294732 | 0.325264 | 0.5470653 |  | -3.61873
b6' | 4.122205 | 3.418587 | 3.611371 | 2.776811 | 14.20729 | 3.268923 | 0.4369464 | 4.854934 |  | -3.49714
b7' | 0.09152807 | 0.09048686 | -0.09865089 | -0.1138802 | -0.1674483 | -0.04068142 | 0.11385 | -0.03855146 |  | -3.906468
b8' | 0.033011 | 0.09300372 | 0.1607602 | 0.01423381 | -0.185117 | 0.08933257 | 0.07333214 | 0.04448146
b9' | -0.06610284 | -0.006241102 | -0.0335226 | 0.01581193 | 0.06578317 | -0.007983922 | 0.0247134 | -0.006505293
b10' | -0.3235171 | -0.07973219 | -0.01794302 | -0.005032962 | -0.2572849 | -0.03423606 | 0.03992607 | -0.1058324 |  | 0.02251982
b11' | 0.001923243 | 0.00427771 | -2.851687e-05 | 0.00563801 | 0.008654639 | 0.003295734 | 0.002958139 | 0.003814775
b12' | -0.003680213 | -0.004490413 | -0.001133195 | -0.009058852 | -0.01698331 | -0.004894153 | 0.003978223 | -0.00633645
b13' | 0.02589794 | 0.02010515 | 0.02725352 | 0.03378704 | 0.01253046 | 0.02704857 | 0.006843246 | 0.02494164
b14' | -0.1967009 | -0.1705054 | -0.1771181 | -0.1776368 | -0.1402448 | -0.1750868 | 0.003976088 | -0.173548 | alpha | 285
b15' | -0.001115364 | -0.003475374 | 0.000485694 | -0.003853916 | -0.003806258 | -0.002281199 | 0.002403663 | -0.002317207 | beta | 0.5536
Feed down normalised
| Position 1 | Position 2 | Position 3 | Position 4 | Position 5 | Central | Sigma | Integrals
a1' | 0 | 0 | 0 | 0 | 0 | 0 | 0 | 0
a2' | 184.6105 | 64.70724 | -12.61312 | -78.85841 | -151.3528 | -8.92143 | 71.85398 | -0.03528879
a3' | 0.1854921 | -0.1508139 | 0.6191306 | -1.313509 | 9.15368 | -0.2817308 | 0.9729483 | 1.047428
a4' | -0.9329436 | 1.81633 | 1.508722 | 0.6872592 | -0.8147085 | 1.337437 | 0.5836987 | 0.7217012
a5' | 0.9167758 | 0.2723904 | 0.4454652 | -0.4685877 | -0.222773 | 0.08308928 | 0.4855403 | 0.1624632
a6' | 0.8145336 | -0.1117506 | 0.02607985 | 0.1707537 | 0.3772957 | 0.02836097 | 0.141266 | 0.1885592
a7' | 0.1495897 | -0.1317189 | -0.2139713 | -0.277897 | 0.1224637 | -0.2078624 | 0.07328027 | -0.1120817
a8' | -0.1041408 | 0.2837875 | 0.2536971 | -0.1567742 | -0.100277 | 0.1269035 | 0.2461323 | 0.06311604
a9' | 0.01658288 | -0.01100187 | -0.07415611 | -0.09799253 | -0.06585206 | -0.06105017 | 0.04495184 | -0.05048703
a10' | 0.05159292 | 0.04886325 | 0.004516274 | 0.01027073 | 0.1802492 | 0.02121675 | 0.02411483 | 0.04687129
a11' | 0.02188614 | 0.0006405156 | -0.0547228 | -0.03354768 | 0.007185817 | -0.02920999 | 0.02793539 | -0.01696371
a12' | 0.004776522 | 0.02042325 | 0.01975587 | -0.03830062 | -0.00329356 | 0.0006261681 | 0.03371324 | 0.0006949835
a13' | 0.03557668 | 0.02449551 | 0.01546202 | 0.01522223 | 0.01076661 | 0.01839325 | 0.005286071 | 0.01985412
a14' | -0.01002134 | 0.009506892 | 0.01886352 | 0.02792157 | -0.006707803 | 0.018764 | 0.009207743 | 0.01120234
a15' | 0.001940096 | 0.000721596 | -0.0008004376 | 0.002883305 | 0.004569435 | 0.0009348212 | 0.001851105 | 0.001566423