## Sommaire
Jour | vit-esse | I(A) | NB mesures | Posi-tion | N° fich. Originel | N° fich. Epuré | N° run | NOM Fich.res | NOM Fich.raw | Observation | Nombre de fichiers | 6
2003-12-12 | 80 | ±12.5 | 5 | 1 |  | HCMQAP148_pos1ap2 | 2832 | THCMQAP148_pos1ap2.xls
2003-12-12 | 80 | ±12.5 | 5 | 2 |  | HCMQAP148_pos2ap2 | 2832 | THCMQAP148_pos2ap2.xls
2003-12-12 | 80 | ±12.5 | 5 | 3 |  | HCMQAP148_pos3ap2 | 2832 | THCMQAP148_pos3ap2.xls
2003-12-12 | 80 | ±12.5 | 5 | 4 |  | HCMQAP148_pos4ap2 | 2832 | THCMQAP148_pos4ap2.xls
2003-12-12 | 80 | ±12.5 | 5 | 5 |  | HCMQAP148_pos5ap2 | 2832 | THCMQAP148_pos5ap2.xls
Sommaire : Valeurs intégrales calculées avec les fichiers: HCMQAP148_pos1ap2+HCMQAP148_pos2ap2+HCMQAP148_pos3ap2+HCMQAP148_pos4ap2+HCMQAP148_pos5ap2

## HCMQAP148_pos1ap2
Bench Number | 91 | Valeurs dipôlaires en Teslas (signal absolu mesuré par la bobine externe corrigé de la dérive de l'électronique)
Magnet Name | hcmqap148 | (b1,sb1, a1,sa1) créé par le décentrement de la taupe (=[Babs(+I)-Babs(-I)]/2) | [6 empty] | 3.335166188e-05 | 1.413805e-07 | 9.1629205e-05 | 1.033563e-07
Magnet Type | 2 | (b1,sb1, a1,sa1) issu des champs constants/externes (=[Babs(+I)+Babs(-I)]/2) | [6 empty] | -3.289749812e-05 | 1.071363e-07 | 1.5042895e-05 | 1.974015e-07
Aperture Number | 2 | Valeurs quadripolaires: b2 (T), a2 (T), sc2 (T), q Y_top codeur (mrad) | [6 empty] | -0.002252113 | 1.061661e-05 | 6.147308e-08 | -2.357015
GMT Time | 2003-12-12 06:25 |  | Les multipôles exprimés en unité sont rapportés au champ quadripôlaire local (C2= -2.252 mT)
Run Number | 2832 |  | Valeurs mesurées (unité) |  |  | Multipôle |  |  | Valeurs spécifiées (bn, an)
Run Type | manual | bn (normal) | sbn | an (skew) | san |  | Average |  | Uncertainty |  | Standard Deviation
Coil Name | taupe_quadrupole#12 | 2.7886836 | 0.01145927 | 2.7896345 | 0.005874233 | 3 | 0 | 0 | 2 | 2 | 1 | 1
Rref | 0.017 | 0.1811649279 | 0.02182292 | 0.33110068 | 0.009371351 | 4 | 0 | 0 | 0.5 | 0.5 | 0.7 | 0.7
Meas Type | cmp | -0.5173227 | 0.01082499 | 0.57864847 | 0.009574556 | 5 | 0 | 0 | 0.5 | 0.5 | 0.6 | 0.6
Shaft Pos | 1 | 4.5587652 | 0.004304385 | 0.45177095 | 0.005781188 | 6 | 3.925 | 0 | 1 | 0.3 | 0.5 | 0.5
Coil length | 0.7499 | 0.110775084 | 0.006580393 | 0.113023043 | 0.007780775 | 7 | 0 | 0 | 0.15 | 0.15 | 0.15 | 0.15
Température (bobine) | 17.166138 | 0.1141978562 | 0.004785238 | 0.191625952 | 0.006293323 | 8 | 0 | 0 | 0.1 | 0.1 | 0.1 | 0.1
Spec Curv (I spécifié) | 12.5 | -0.10136635 | 0.002304941 | 0.006419599 | 0.005111382 | 9 | 0 | 0 | 0.1 | 0.1 | 0.1 | 0.1
Angle(horiz./X_top codeur) | 0 | -0.26122758 | 0.002143602 | 0.106130525 | 0.003358744 | 10 | -0.26 | 0 | 0.2 | 0.1 | 0.3 | 0.3
Mid Current (I réel moyen) | 12.514 | 0.004973771 | 0.003323315 | -0.02229833 | 0.002127344 | 11 | 0 | 0 | 0 | 0 | 0.05 | 0.05
Inclinaison RefMag (niv max) | 0.375 | -0.007546232 | 0.003486631 | 0.049797702 | 0.001312648 | 12 | 0 | 0 | 0 | 0 | 0.05 | 0.05
Incli. Cryostat(ecart niv max) | 3.56 | 0.028568132 | 0.001537171 | 0.058129152 | 0.002811278 | 13 | 0 | 0 | 0 | 0 | 0.05 | 0.05
Incli. carriage (niv min) | 0.325 | -0.20196137 | 0.001159246 | 0.020289309 | 0.0006250222 | 14 | 0 | 0 | 0 | 0 | 0.05 | 0.05
Dx moyen(mm) | 0.2549936 | -0.00143536283 | 0.0005168149 | 0.0004397785 | 0.001520867 | 15 | 0 | 0 | 0 | 0 | 0.05 | 0.05
Dy moyen(mm) | 0.690448 |  |  | Multipôle refusé (orange) : (av.+unc.+2*STDV)+s < multipôle < (av.-unc.-2*STDV)-s
Analysis Tool | DRI ROT NOR CEL FDW |  |  | Multipôle litigieux (vert): (av.+unc.+2*STDV)-s < multipôle < (av.-unc.-2*STDV)+s
Number of point | 15
q(°) = Angle(verticale,C2) | -0.1350471 |  |  |  | VALEURS PRINCIPALES
Nombre Mesure | 10 |  | Module de C2 (mT) |  |  | -2.2521384 | Module de C6 (unité) |  |  | 4.581096
Sens du courant | +I / -I |  | Module de C3 (unité) |  |  | 3.944467 | Module de C10 (unité) |  |  | 0.2819637
Vitesse (%) | 80
Commentaire

## HCMQAP148_pos2ap2
Bench Number | 91 | Valeurs dipôlaires en Teslas (signal absolu mesuré par la bobine externe corrigé de la dérive de l'électronique)
Magnet Name | hcmqap148 | (b1,sb1, a1,sa1) créé par le décentrement de la taupe (=[Babs(+I)-Babs(-I)]/2) | [6 empty] | 6.0790811e-05 | 1.648513e-07 | 0.000103752398 | 3.085704e-07
Magnet Type | 2 | (b1,sb1, a1,sa1) issu des champs constants/externes (=[Babs(+I)+Babs(-I)]/2) | [6 empty] | -3.0312185e-05 | 1.123365e-07 | 1.3756582e-05 | 6.807687e-08
Aperture Number | 2 | Valeurs quadripolaires: b2 (T), a2 (T), sc2 (T), q Y_top codeur (mrad) | [6 empty] | -0.003747628 | -8.128212e-06 | 7.175139e-08 | 1.0844457
GMT Time | 2003-12-12 06:31 |  | Les multipôles exprimés en unité sont rapportés au champ quadripôlaire local (C2= -3.748 mT)
Run Number | 2832 |  | Valeurs mesurées (unité) |  |  | Multipôle |  |  | Valeurs spécifiées (bn, an)
Run Type | manual | bn (normal) | sbn | an (skew) | san |  | Average |  | Uncertainty |  | Standard Deviation
Coil Name | taupe_quadrupole#12 | 2.3458481 | 0.01078818 | 0.178348448 | 0.00860207 | 3 | 0 | 0 | 2 | 2 | 1 | 1
Rref | 0.017 | -0.1746095 | 0.01659662 | -1.09486027 | 0.008389982 | 4 | 0 | 0 | 0.5 | 0.5 | 0.7 | 0.7
Meas Type | cmp | -0.29800536 | 0.009313724 | -0.125607985 | 0.007839918 | 5 | 0 | 0 | 0.5 | 0.5 | 0.6 | 0.6
Shaft Pos | 2 | 3.9882778 | 0.006338722 | 0.24955543 | 0.007247507 | 6 | 3.925 | 0 | 1 | 0.3 | 0.5 | 0.5
Coil length | 0.7499 | 0.22964959 | 0.002685793 | 0.14033787 | 0.003256062 | 7 | 0 | 0 | 0.15 | 0.15 | 0.15 | 0.15
Température (bobine) | 17.337037 | -0.108527239 | 0.001815639 | -0.02539311 | 0.003117456 | 8 | 0 | 0 | 0.1 | 0.1 | 0.1 | 0.1
Spec Curv (I spécifié) | 12.5 | -0.0085715836 | 0.001041989 | -0.077235526 | 0.003817482 | 9 | 0 | 0 | 0.1 | 0.1 | 0.1 | 0.1
Angle(horiz./X_top codeur) | 0 | -0.001628691 | 0.001234352 | 0.096488541 | 0.003570068 | 10 | -0.26 | 0 | 0.2 | 0.1 | 0.3 | 0.3
Mid Current (I réel moyen) | 12.514 | 0.00717071626 | 0.002214104 | -0.00597136098 | 0.003062937 | 11 | 0 | 0 | 0 | 0 | 0.05 | 0.05
Inclinaison RefMag (niv max) | -0.427 | -0.002468707 | 0.0009069508 | 0.035737135 | 0.0005122332 | 12 | 0 | 0 | 0 | 0 | 0.05 | 0.05
Incli. Cryostat(ecart niv max) | 22.888 | 0.024605972 | 0.001330641 | 0.037569928 | 0.0005468973 | 13 | 0 | 0 | 0 | 0 | 0.05 | 0.05
Incli. carriage (niv min) | -0.482 | -0.17844997 | 0.001240822 | 0.025095375 | 0.0007618068 | 14 | 0 | 0 | 0 | 0 | 0.05 | 0.05
Dx moyen(mm) | 0.2747315 | -0.00217896958 | 0.0005580037 | -0.001950532857 | 0.0003875293 | 15 | 0 | 0 | 0 | 0 | 0.05 | 0.05
Dy moyen(mm) | 0.4712366 |  |  | Multipôle refusé (orange) : (av.+unc.+2*STDV)+s < multipôle < (av.-unc.-2*STDV)-s
Analysis Tool | DRI ROT NOR CEL FDW |  |  | Multipôle litigieux (vert): (av.+unc.+2*STDV)-s < multipôle < (av.-unc.-2*STDV)+s
Number of point | 15
q(°) = Angle(verticale,C2) | 0.06213421 |  |  |  | VALEURS PRINCIPALES
Nombre Mesure | 10 |  | Module de C2 (mT) |  |  | -3.7476373 | Module de C6 (unité) |  |  | 3.996078
Sens du courant | +I / -I |  | Module de C3 (unité) |  |  | 2.352618 | Module de C10 (unité) |  |  | 0.09650229
Vitesse (%) | 80
Commentaire

## HCMQAP148_pos3ap2
Bench Number | 91 | Valeurs dipôlaires en Teslas (signal absolu mesuré par la bobine externe corrigé de la dérive de l'électronique)
Magnet Name | hcmqap148 | (b1,sb1, a1,sa1) créé par le décentrement de la taupe (=[Babs(+I)-Babs(-I)]/2) | [6 empty] | 5.6301391e-05 | 6.18939e-08 | 8.3325813e-05 | 1.346691e-07
Magnet Type | 2 | (b1,sb1, a1,sa1) issu des champs constants/externes (=[Babs(+I)+Babs(-I)]/2) | [6 empty] | -2.9226313e-05 | 1.679939e-07 | 1.2026221e-05 | 1.525002e-07
Aperture Number | 2 | Valeurs quadripolaires: b2 (T), a2 (T), sc2 (T), q Y_top codeur (mrad) | [6 empty] | -0.003746722 | -3.445812e-05 | 8.349874e-08 | 4.5983051
GMT Time | 2003-12-12 06:38 |  | Les multipôles exprimés en unité sont rapportés au champ quadripôlaire local (C2= -3.747 mT)
Run Number | 2832 |  | Valeurs mesurées (unité) |  |  | Multipôle |  |  | Valeurs spécifiées (bn, an)
Run Type | manual | bn (normal) | sbn | an (skew) | san |  | Average |  | Uncertainty |  | Standard Deviation
Coil Name | taupe_quadrupole#12 | 1.06097793 | 0.01230374 | 0.2134834043 | 0.006556117 | 3 | 0 | 0 | 2 | 2 | 1 | 1
Rref | 0.017 | -0.0374316774 | 0.01263282 | -2.2741807 | 0.008550266 | 4 | 0 | 0 | 0.5 | 0.5 | 0.7 | 0.7
Meas Type | cmp | 0.54468035 | 0.004763118 | 0.05715260357 | 0.00510939 | 5 | 0 | 0 | 0.5 | 0.5 | 0.6 | 0.6
Shaft Pos | 3 | 3.6872196 | 0.002254405 | 0.91264512 | 0.004841157 | 6 | 3.925 | 0 | 1 | 0.3 | 0.5 | 0.5
Coil length | 0.7499 | 0.36692203 | 0.003405524 | -0.138358614 | 0.004759438 | 7 | 0 | 0 | 0.15 | 0.15 | 0.15 | 0.15
Température (bobine) | 17.507935 | 0.02861459 | 0.00120419 | -0.0675735 | 0.003427065 | 8 | 0 | 0 | 0.1 | 0.1 | 0.1 | 0.1
Spec Curv (I spécifié) | 12.5 | 0.038786386 | 0.001288804 | 0.06358339 | 0.002625714 | 9 | 0 | 0 | 0.1 | 0.1 | 0.1 | 0.1
Angle(horiz./X_top codeur) | 0 | -0.00635837 | 0.001255522 | 0.11553409 | 0.0011413 | 10 | -0.26 | 0 | 0.2 | 0.1 | 0.3 | 0.3
Mid Current (I réel moyen) | 12.514 | 0.02264674613 | 0.002432131 | -0.017524143 | 0.0009923437 | 11 | 0 | 0 | 0 | 0 | 0.05 | 0.05
Inclinaison RefMag (niv max) | 0.371 | -0.000721675 | 0.001024745 | 0.036722666 | 0.001296053 | 12 | 0 | 0 | 0 | 0 | 0.05 | 0.05
Incli. Cryostat(ecart niv max) | -0.509 | 0.0139098219 | 0.001243916 | 0.02929909 | 0.0008038865 | 13 | 0 | 0 | 0 | 0 | 0.05 | 0.05
Incli. carriage (niv min) | 0.301 | -0.1725129 | 0.001061344 | 0.024207543 | 0.001218764 | 14 | 0 | 0 | 0 | 0 | 0.05 | 0.05
Dx moyen(mm) | 0.2519513 | -0.0031925405 | 0.0004555805 | 0.00271406921 | 0.0004890433 | 15 | 0 | 0 | 0 | 0 | 0.05 | 0.05
Dy moyen(mm) | 0.3803894 |  |  | Multipôle refusé (orange) : (av.+unc.+2*STDV)+s < multipôle < (av.-unc.-2*STDV)-s
Analysis Tool | DRI ROT NOR CEL FDW |  |  | Multipôle litigieux (vert): (av.+unc.+2*STDV)-s < multipôle < (av.-unc.-2*STDV)+s
Number of point | 15
q(°) = Angle(verticale,C2) | 0.2634637 |  |  |  | VALEURS PRINCIPALES
Nombre Mesure | 10 |  | Module de C2 (mT) |  |  | -3.7468809 | Module de C6 (unité) |  |  | 3.798488
Sens du courant | +I / -I |  | Module de C3 (unité) |  |  | 1.082243 | Module de C10 (unité) |  |  | 0.1157089
Vitesse (%) | 80
Commentaire

## HCMQAP148_pos4ap2
Bench Number | 91 | Valeurs dipôlaires en Teslas (signal absolu mesuré par la bobine externe corrigé de la dérive de l'électronique)
Magnet Name | hcmqap148 | (b1,sb1, a1,sa1) créé par le décentrement de la taupe (=[Babs(+I)-Babs(-I)]/2) | [6 empty] | 5.1737752e-05 | 9.35423e-08 | 0.00011660539 | 2.309581e-07
Magnet Type | 2 | (b1,sb1, a1,sa1) issu des champs constants/externes (=[Babs(+I)+Babs(-I)]/2) | [6 empty] | -2.983125e-05 | 1.075125e-07 | 1.066721e-05 | 2.241649e-07
Aperture Number | 2 | Valeurs quadripolaires: b2 (T), a2 (T), sc2 (T), q Y_top codeur (mrad) | [6 empty] | -0.003746875 | -4.97382e-05 | 2.126874e-08 | 6.6369023
GMT Time | 2003-12-12 06:44 |  | Les multipôles exprimés en unité sont rapportés au champ quadripôlaire local (C2= -3.747 mT)
Run Number | 2832 |  | Valeurs mesurées (unité) |  |  | Multipôle |  |  | Valeurs spécifiées (bn, an)
Run Type | manual | bn (normal) | sbn | an (skew) | san |  | Average |  | Uncertainty |  | Standard Deviation
Coil Name | taupe_quadrupole#12 | 1.6022765 | 0.01021613 | 1.6062692 | 0.01647643 | 3 | 0 | 0 | 2 | 2 | 1 | 1
Rref | 0.017 | 0.1083465651 | 0.00748987 | -1.5698627 | 0.01344311 | 4 | 0 | 0 | 0.5 | 0.5 | 0.7 | 0.7
Meas Type | cmp | 0.01978279 | 0.009067897 | 0.46301474 | 0.00409658 | 5 | 0 | 0 | 0.5 | 0.5 | 0.6 | 0.6
Shaft Pos | 4 | 4.2243242 | 0.006565473 | 0.67282273 | 0.004395698 | 6 | 3.925 | 0 | 1 | 0.3 | 0.5 | 0.5
Coil length | 0.7499 | 0.15688776 | 0.001607647 | -0.0139986168 | 0.003578074 | 7 | 0 | 0 | 0.15 | 0.15 | 0.15 | 0.15
Température (bobine) | 17.669678 | -0.01735739 | 0.002556094 | -0.00610184 | 0.002093157 | 8 | 0 | 0 | 0.1 | 0.1 | 0.1 | 0.1
Spec Curv (I spécifié) | 12.5 | -0.054339094 | 0.002712059 | 0.03951059707 | 0.002941459 | 9 | 0 | 0 | 0.1 | 0.1 | 0.1 | 0.1
Angle(horiz./X_top codeur) | 0 | 0.021216408 | 0.001863621 | 0.095843638 | 0.001578333 | 10 | -0.26 | 0 | 0.2 | 0.1 | 0.3 | 0.3
Mid Current (I réel moyen) | 12.514 | 0.01709476 | 0.001167018 | -0.03157147 | 0.001716206 | 11 | 0 | 0 | 0 | 0 | 0.05 | 0.05
Inclinaison RefMag (niv max) | -0.128 | -0.005491716 | 0.001902789 | 0.035425092 | 0.00122379 | 12 | 0 | 0 | 0 | 0 | 0.05 | 0.05
Incli. Cryostat(ecart niv max) | 29.5 | 0.019738398 | 0.001401345 | 0.040923062 | 0.0009498041 | 13 | 0 | 0 | 0 | 0 | 0.05 | 0.05
Incli. carriage (niv min) | -0.194 | -0.18363125 | 0.001554144 | 0.024627435 | 0.001019114 | 14 | 0 | 0 | 0 | 0 | 0.05 | 0.05
Dx moyen(mm) | 0.2276684 | 6.244597e-05 | 0.001363348 | -0.0003241324 | 0.0002972006 | 15 | 0 | 0 | 0 | 0 | 0.05 | 0.05
Dy moyen(mm) | 0.5320731 |  |  | Multipôle refusé (orange) : (av.+unc.+2*STDV)+s < multipôle < (av.-unc.-2*STDV)-s
Analysis Tool | DRI ROT NOR CEL FDW |  |  | Multipôle litigieux (vert): (av.+unc.+2*STDV)-s < multipôle < (av.-unc.-2*STDV)+s
Number of point | 15
q(°) = Angle(verticale,C2) | 0.3802668 |  |  |  | VALEURS PRINCIPALES
Nombre Mesure | 10 |  | Module de C2 (mT) |  |  | -3.7472048 | Module de C6 (unité) |  |  | 4.27757
Sens du courant | +I / -I |  | Module de C3 (unité) |  |  | 2.268786 | Module de C10 (unité) |  |  | 0.09816384
Vitesse (%) | 80
Commentaire

## HCMQAP148_pos5ap2
Bench Number | 91 | Valeurs dipôlaires en Teslas (signal absolu mesuré par la bobine externe corrigé de la dérive de l'électronique)
Magnet Name | hcmqap148 | (b1,sb1, a1,sa1) créé par le décentrement de la taupe (=[Babs(+I)-Babs(-I)]/2) | [6 empty] | 3.81501546e-05 | 4.76016e-08 | 9.4599634e-05 | 1.864438e-07
Magnet Type | 2 | (b1,sb1, a1,sa1) issu des champs constants/externes (=[Babs(+I)+Babs(-I)]/2) | [6 empty] | -3.19538054e-05 | 8.668231e-08 | 9.706126e-06 | 5.329508e-08
Aperture Number | 2 | Valeurs quadripolaires: b2 (T), a2 (T), sc2 (T), q Y_top codeur (mrad) | [6 empty] | -0.002079011 | -4.315921e-05 | 6.800926e-08 | 10.378257
GMT Time | 2003-12-12 06:51 |  | Les multipôles exprimés en unité sont rapportés au champ quadripôlaire local (C2= -2.079 mT)
Run Number | 2832 |  | Valeurs mesurées (unité) |  |  | Multipôle |  |  | Valeurs spécifiées (bn, an)
Run Type | manual | bn (normal) | sbn | an (skew) | san |  | Average |  | Uncertainty |  | Standard Deviation
Coil Name | taupe_quadrupole#12 | -1.8557322 | 0.03257022 | 9.1162092 | 0.01869449 | 3 | 0 | 0 | 2 | 2 | 1 | 1
Rref | 0.017 | -1.28541831 | 0.02456367 | 0.08975397 | 0.02461855 | 4 | 0 | 0 | 0.5 | 0.5 | 0.7 | 0.7
Meas Type | cmp | -0.33176563 | 0.009977415 | -0.87905198 | 0.01446739 | 5 | 0 | 0 | 0.5 | 0.5 | 0.6 | 0.6
Shaft Pos | 5 | 14.972988 | 0.007429335 | 1.4660617 | 0.005001093 | 6 | 3.925 | 0 | 1 | 0.3 | 0.5 | 0.5
Coil length | 0.7499 | -0.34764756 | 0.007953359 | 0.44909114 | 0.001465821 | 7 | 0 | 0 | 0.15 | 0.15 | 0.15 | 0.15
Température (bobine) | 17.822266 | -0.10528083 | 0.006138174 | -0.114739203 | 0.006986066 | 8 | 0 | 0 | 0.1 | 0.1 | 0.1 | 0.1
Spec Curv (I spécifié) | 12.5 | -0.056244259 | 0.005058962 | 0.014896023 | 0.006329629 | 9 | 0 | 0 | 0.1 | 0.1 | 0.1 | 0.1
Angle(horiz./X_top codeur) | 0 | -0.29947268 | 0.007420943 | 0.24908238 | 0.004734508 | 10 | -0.26 | 0 | 0.2 | 0.1 | 0.3 | 0.3
Mid Current (I réel moyen) | 12.514 | 0.006219358 | 0.005362356 | 0.0085956794 | 0.004310559 | 11 | 0 | 0 | 0 | 0 | 0.05 | 0.05
Inclinaison RefMag (niv max) | 0.208 | -0.033581706 | 0.001650774 | 0.013157169 | 0.00203619 | 12 | 0 | 0 | 0 | 0 | 0.05 | 0.05
Incli. Cryostat(ecart niv max) | 2.543 | -0.0030277906 | 0.0005111337 | 0.04190194 | 0.002804049 | 13 | 0 | 0 | 0 | 0 | 0.05 | 0.05
Incli. carriage (niv min) | 0.134 | -0.14124477 | 0.001776269 | -0.0217809 | 0.001176093 | 14 | 0 | 0 | 0 | 0 | 0.05 | 0.05
Dx moyen(mm) | 0.2957475 | 0.00375611367 | 0.001346838 | 0.00780128179 | 0.001433633 | 15 | 0 | 0 | 0 | 0 | 0.05 | 0.05
Dy moyen(mm) | 0.7796787 |  |  | Multipôle refusé (orange) : (av.+unc.+2*STDV)+s < multipôle < (av.-unc.-2*STDV)-s
Analysis Tool | DRI ROT NOR CEL FDW |  |  | Multipôle litigieux (vert): (av.+unc.+2*STDV)-s < multipôle < (av.-unc.-2*STDV)+s
Number of point | 15
q(°) = Angle(verticale,C2) | 0.5946308 |  |  |  | VALEURS PRINCIPALES
Nombre Mesure | 10 |  | Module de C2 (mT) |  |  | -2.0794587 | Module de C6 (unité) |  |  | 15.04459
Sens du courant | +I / -I |  | Module de C3 (unité) |  |  | 9.303172 | Module de C10 (unité) |  |  | 0.3895201
Vitesse (%) | 80
Commentaire

## Lmag_hcmqap
Fichiers | HCMQAP148_pos1ap2 | HCMQAP148_pos2ap2 | HCMQAP148_pos3ap2 | HCMQAP148_pos4ap2 | HCMQAP148_pos5ap2 | Long. mag (m)
C2 (mT) | -2.2521384 | -3.7476373 | -3.7468809 | -3.7472048 | -2.0794587 | 3.116542
Mutipôles | Position 1 | Position 2 | Position 3 | Position 4 | Position 5 | Intégrales
b3 | 2.7886836 | 2.3458481 | 1.06097793 | 1.6022765 | -1.8557322 | 1.360814
b4 | 0.1811649279 | -0.1746095 | -0.0374316774 | 0.1083465651 | -1.28541831 | -0.1703936
b5 | -0.5173227 | -0.29800536 | 0.54468035 | 0.01978279 | -0.33176563 | -0.05501773
b6 | 4.5587652 | 3.9882778 | 3.6872196 | 4.2243242 | 14.972988 | 5.521898
b7 | 0.110775084 | 0.22964959 | 0.36692203 | 0.15688776 | -0.34764756 | 0.1508933
b8 | 0.1141978562 | -0.108527239 | 0.02861459 | -0.01735739 | -0.10528083 | -0.02095152
b9 | -0.10136635 | -0.0085715836 | 0.038786386 | -0.054339094 | -0.056244259 | -0.027975
b10 | -0.26122758 | -0.001628691 | -0.00635837 | 0.021216408 | -0.29947268 | -0.07458187
b11 | 0.004973771 | 0.00717071626 | 0.02264674613 | 0.01709476 | 0.006219358 | 0.01283734
b12 | -0.007546232 | -0.002468707 | -0.000721675 | -0.005491716 | -0.033581706 | -0.007664478
b13 | 0.028568132 | 0.024605972 | 0.0139098219 | 0.019738398 | -0.0030277906 | 0.01774443
b14 | -0.20196137 | -0.17844997 | -0.1725129 | -0.18363125 | -0.14124477 | -0.1767004
b15 | -0.00143536283 | -0.00217896958 | -0.0031925405 | 6.244597e-05 | 0.00375611367 | -0.0009834776
a3 | 2.7896345 | 0.178348448 | 0.2134834043 | 1.6062692 | 9.1162092 | 2.101461
a4 | 0.33110068 | -1.09486027 | -2.2741807 | -1.5698627 | 0.08975397 | -1.1285
a5 | 0.57864847 | -0.125607985 | 0.05715260357 | 0.46301474 | -0.87905198 | 0.06123717
a6 | 0.45177095 | 0.24955543 | 0.91264512 | 0.67282273 | 1.4660617 | 0.7026174
a7 | 0.113023043 | 0.14033787 | -0.138358614 | -0.0139986168 | 0.44909114 | 0.07342535
a8 | 0.191625952 | -0.02539311 | -0.0675735 | -0.00610184 | -0.114739203 | -0.01144561
a9 | 0.006419599 | -0.077235526 | 0.06358339 | 0.03951059707 | 0.014896023 | 0.009135909
a10 | 0.106130525 | 0.096488541 | 0.11553409 | 0.095843638 | 0.24908238 | 0.1226854
a11 | -0.02229833 | -0.00597136098 | -0.017524143 | -0.03157147 | 0.0085956794 | -0.01532677
a12 | 0.049797702 | 0.035737135 | 0.036722666 | 0.035425092 | 0.013157169 | 0.0349175
a13 | 0.058129152 | 0.037569928 | 0.02929909 | 0.040923062 | 0.04190194 | 0.03993843
a14 | 0.020289309 | 0.025095375 | 0.024207543 | 0.024627435 | -0.0217809 | 0.01781489
a15 | 0.0004397785 | -0.001950532857 | 0.00271406921 | -0.0003241324 | 0.00780128179 | 0.001210898
Angle[Horiz,C2](°) | -0.1350471 | 0.06213421 | 0.2634637 | 0.3802668 | 0.5946308 | Gradient (T/m)
Temp. taupe (°C) | 17.166138 | 17.337037 | 17.507935 | 17.669678 | 17.822266 | -209.32
Niv. moyen (mrad) | 0.35 | -0.4545 | 0.336 | -0.161 | 0.171 | C2,moyen=-3.747
Intégrale(Cn) = Sum(Cn,pos=[1,5])/(Sum(C2,pos=[1,5]) | [5 empty] | Gradient = C2,moyen/Rref*(11870/Spec_curv)
C2,moyen(mT) = (C2,pos2+C2,pos3+C2,pos4)/3 Long_mag = Intégrale(C2)/C2,moyen*.7499 [Cn,x(T) = cn,x(unit)*C2,x(T)]
Taupe : | taupe_quadrupole#12

## Result_HCMQAP
Fri 12/12/2003 06:55:43 | SIEGMUND | HCMQAP148 | Aperture2 | taupe_quadrupole#12
Position | Position 1 | Position 2 | Position 3 | Position 4 | Position 5 | Integrales
Cn (T) | 0.002257425 | 0.0037553519 | 0.0037553519 | 0.0037553519 | 0.0020838541 | 0.0117034945
Angle (Horiz,Cn) | 6.274198 | 2.646456 | -0.082346 | -2.883305 | -6.161571 | 4.072979
b1 | 2.606559 | -9.775348 | 3.866482 | 17.98578 | -24.61095 | -0.003388571
b2 | 10000 | 10000 | 10000 | 10000 | 10000 | 10000
b3 | 2.735948 | 2.360243 | 1.125969 | 1.619058 | -1.685073 | 1.399213
b4 | 0.1770491 | -0.1626917 | -0.04501154 | 0.08750279 | -1.394107 | -0.1894895
b5 | -0.4928525 | -0.3174287 | 0.5138867 | 0.06870484 | -0.4464927 | -0.06710226
b6 | 4.546025 | 3.979872 | 3.696893 | 4.23732 | 15.06377 | 5.53547
b7 | 0.0971625 | 0.2159985 | 0.3580619 | 0.1434363 | -0.3670699 | 0.1376919
b8 | 0.1037408 | -0.1069637 | 0.02297772 | -0.01939097 | -0.1079368 | -0.02428788
b9 | -0.08701157 | -0.007185441 | 0.03194392 | -0.05029181 | -0.004878373 | -0.01937771
b10 | -0.2715116 | -0.005238624 | -0.006178218 | 0.02319044 | -0.286195 | -0.07463165
b11 | 0.006053476 | 0.005449521 | 0.01826554 | 0.0149222 | -0.0008488495 | 0.01005815
b12 | -0.004453253 | -0.005473819 | -0.003488319 | -0.003834819 | -0.02433345 | -0.006968847
b13 | 0.02429906 | 0.02394543 | 0.01298984 | 0.02017187 | 0.001988303 | 0.01752524
b14 | -0.2029594 | -0.1792546 | -0.172497 | -0.1824887 | -0.1425148 | -0.1769278
b15 | -0.001473487 | -0.002100975 | -0.003202017 | 5.39601e-05 | 0.004468735 | -0.0008793617
a1 | -90.33228 | 38.56676 | 92.12242 | 2.624883 | -142.4239 | -0.0006017147
a2 | 125.4906 | 52.92962 | -1.646916 | -57.66675 | -123.2377 | 0
a3 | 2.850968 | 0.2079174 | 0.2191248 | 1.593624 | 9.224578 | 2.130056
a4 | 0.3575378 | -1.10178 | -2.255958 | -1.568558 | 0.1662136 | -1.111462
a5 | 0.3524726 | -0.05578029 | 0.2285878 | 0.4734767 | -1.9561 | -0.05468573
a6! | 0.620761 | 0.3180823 | 0.9319596 | 0.6007941 | 0.9398099 | 0.6603235
a7 | 0.1041892 | 0.1345458 | -0.1453826 | -0.02564885 | 0.4750558 | 0.06971267
a8 | 0.1980645 | -0.02881456 | -0.06644035 | -0.007384653 | -0.115007 | -0.01140776
a9 | 0.02012328 | -0.07983425 | 0.06188048 | 0.04128885 | 0.04488907 | 0.01451585
a10 | 0.08926841 | 0.09740966 | 0.1182268 | 0.09522836 | 0.2675643 | 0.1234398
a11 | -0.01411498 | -0.0006261722 | -0.0115216 | -0.02494532 | 0.02361755 | -0.007813989
a12 | 0.04457742 | 0.03550222 | 0.03773822 | 0.03588722 | 0.01171701 | 0.03427029
a13 | 0.06732283 | 0.03539915 | 0.02283344 | 0.04013522 | 0.05025665 | 0.04011376
a14 | 0.002536542 | 0.01848816 | 0.02441661 | 0.03203728 | -0.009529785 | 0.01714696
a15 | 0.0003025681 | -0.002035504 | 0.002716573 | -0.000325761 | 0.007420667 | 0.001119991
Temp taupe (deg) | 17.82227 | 17.84058 | 17.87109 | 17.89551 | 17.92603
Niv init (mrad) | 0.1724243 | 0.1678467 | 0.1622518 | 0.1617432 | 0.1546224
Dx moy (mm) | 0 | 1.627061e-05 | 0 | -3.054908e-05 | 3.884888e-05 | 0.0002580442
Dy moy (mm) | 0.0001535963 | -6.56496e-05 | -0.0001566092 | 0 | 0.0002425994 | 0.0005369109
| C2 centre (T) | -0.003743* | Long. Mag. (m) | 3.116552
* = Integral error ! = Central error Conclusion : CONTACT CEA Duration : 31mn
Number of measurement | 10 | 10 | 10 | 10 | 10
Mean real current | 12.515 | 12.515 | 12.515 | 12.515 | 12.515 |  |  |  | 12.515
Dx corrected | -2.503661e-06 | 1.627061e-05 | -6.547227e-06 | -3.054908e-05 | 3.884888e-05 | -1.860822e-07
Dy corrected | 0.0001535963 | -6.564961e-05 | -0.0001566092 | -4.638468e-06 | 0.0002425994 | 1.247862e-08
Feed down
| Position 1 | Position 2 | Position 3 | Position 4 | Position 5
b1' | 0 | 0 | 0 | 0 | 0
b2' | 9999.948 | 10000.01 | 10000 | 9999.995 | 9999.729
b3' | 2.726179 | 2.347011 | 1.063673 | 1.617302 | -1.701746
b4' | 0.164601 | -0.1647686 | -0.03737991 | 0.08752569 | -1.28653
b5' | -0.5242432 | -0.2922414 | 0.5496952 | 0.03145206 | -0.34143
b6' | 4.540291 | 3.98423 | 3.68803 | 4.235731 | 15.01806
b7' | 0.08452886 | 0.214503 | 0.3537155 | 0.1436661 | -0.357308
b8' | 0.1023888 | -0.1094851 | 0.02743979 | -0.01857785 | -0.1131507
b9' | -0.09391061 | -0.003845027 | 0.04176761 | -0.05043302 | -0.04512917
b10' | -0.2702452 | -0.005210648 | -0.007309969 | 0.02285422 | -0.2895848
b11' | 0.001630326 | 0.006899997 | 0.02210453 | 0.01510571 | -0.003299822
b12' | -0.0117954 | -0.003558374 | -0.001024169 | -0.004138395 | -0.03288521
b13' | 0.02438971 | 0.02264326 | 0.01677761 | 0.02454864 | -0.0004775827
b14' | -0.2029946 | -0.1793928 | -0.1721294 | -0.1824913 | -0.1438544
b15' | -0.001473487 | -0.002100975 | -0.003202017 | 5.39601e-05 | 0.004468735
Feed down
| Position 1 | Position 2 | Position 3 | Position 4 | Position 5
a1' | 0 | 0 | 0 | 0 | 0
a2' | 125.5392 | 52.91179 | -1.66783 | -57.67336 | -123.2436
a3' | 2.855609 | 0.2066387 | 0.2229753 | 1.602008 | 9.166033
a4' | 0.3395183 | -1.09709 | -2.275246 | -1.572036 | 0.1228463
a5' | 0.5573839 | -0.1311043 | 0.05650863 | 0.4622978 | -0.87052
a6' | 0.6259362 | 0.3138502 | 0.9125041 | 0.6008358 | 0.9148938
a7' | 0.1105462 | 0.1372442 | -0.1466852 | -0.02551892 | 0.4624339
a8' | 0.1917515 | -0.02920384 | -0.06898522 | -0.007868446 | -0.1147433
a9' | -0.002073194 | -0.07881311 | 0.06198293 | 0.03969177 | 0.01363463
a10' | 0.08983613 | 0.09719322 | 0.1165885 | 0.09563591 | 0.2679829
a11' | -0.01462979 | -1.988009e-05 | -0.01132799 | -0.02564319 | 0.02009232
a12' | 0.04709297 | 0.03479913 | 0.0361967 | 0.03495569 | 0.01343568
a13' | 0.04347918 | 0.04462824 | 0.04336943 | 0.04003409 | 0.0235346
a14' | 0.002349535 | 0.01857447 | 0.02481493 | 0.03204527 | -0.008399576
a15' | 0.0003025681 | -0.002035504 | 0.002716573 | -0.000325761 | 0.007420667
Feed down normalised
| Position 1 | Position 2 | Position 3 | Position 4 | Position 5 | Central | Sigma | Integrals |  | Coil Waviness
b1' | 0 | 0 | 0 | 0 | 0 | 0 | 0 | 0
b2' | 10000 | 10000 | 10000 | 10000 | 10000 | 10000 | 0 | 10000
b3' | 2.726193 | 2.34701 | 1.063673 | 1.617303 | -1.701793 | 1.675995 | 0.6436786 | 1.3769 |  | -4.209811
b4' | 0.1646018 | -0.1647685 | -0.0373799 | 0.08752574 | -1.286565 | -0.03820755 | 0.1261491 | -0.1755511 |  | -4.583872
b5' | -0.5242459 | -0.2922412 | 0.5496951 | 0.03145208 | -0.3414392 | 0.09630198 | 0.4246979 | -0.05189944 |  | -3.72061
b6' | 4.540315 | 3.984227 | 3.688029 | 4.235734 | 15.01847 | 3.96933 | 0.2741562 | 5.527171 |  | -3.354608
b7' | 0.0845293 | 0.2145028 | 0.3537154 | 0.1436662 | -0.3573177 | 0.2372948 | 0.1068633 | 0.1358077 |  | -3.605708
b8' | 0.1023893 | -0.109485 | 0.02743979 | -0.01857786 | -0.1131538 | -0.03354104 | 0.06967801 | -0.02450995
b9' | -0.0939111 | -0.003845025 | 0.04176759 | -0.05043305 | -0.0451304 | -0.004170159 | 0.04610118 | -0.02261909
b10' | -0.2702466 | -0.005210645 | -0.007309967 | 0.02285424 | -0.2895926 | 0.003444541 | 0.01684203 | -0.07526742 |  | 0.02034496
b11' | 0.001630335 | 0.006899993 | 0.02210453 | 0.01510572 | -0.003299911 | 0.01470341 | 0.007610247 | 0.01040878
b12' | -0.01179546 | -0.003558372 | -0.001024169 | -0.004138397 | -0.0328861 | -0.002906979 | 0.001656152 | -0.008195338
b13' | 0.02438983 | 0.02264324 | 0.01677761 | 0.02454865 | -0.0004775956 | 0.02132317 | 0.004050213 | 0.01885594
b14' | -0.2029957 | -0.1793927 | -0.1721293 | -0.1824914 | -0.1438583 | -0.1780045 | 0.005318695 | -0.17706 | alpha | 285
b15' | -0.001473495 | -0.002100974 | -0.003202016 | 5.396013e-05 | 0.004468856 | -0.001749677 | 0.001656171 | -0.0008794463 | beta | 0.5536
Feed down normalised
| Position 1 | Position 2 | Position 3 | Position 4 | Position 5 | Central | Sigma | Integrals
a1' | 0 | 0 | 0 | 0 | 0 | 0 | 0 | 0
a2' | 125.5399 | 52.91176 | -1.66783 | -57.67339 | -123.247 | -2.143154 | 55.29411 | 0.1552605
a3' | 2.855624 | 0.2066386 | 0.2229752 | 1.602009 | 9.166282 | 0.6772077 | 0.8009433 | 2.125732
a4' | 0.3395201 | -1.09709 | -2.275246 | -1.572037 | 0.1228496 | -1.648124 | 0.592752 | -1.124178
a5' | 0.5573868 | -0.1311042 | 0.05650861 | 0.462298 | -0.8705436 | 0.1292341 | 0.3033122 | 0.05767365
a6' | 0.6259394 | 0.31385 | 0.9125038 | 0.6008361 | 0.9149186 | 0.6090633 | 0.2994117 | 0.6523413
a7' | 0.1105467 | 0.1372441 | -0.1466852 | -0.02551893 | 0.4624464 | -0.01165333 | 0.1424716 | 0.0693222
a8' | 0.1917525 | -0.02920383 | -0.0689852 | -0.00786845 | -0.1147464 | -0.03535249 | 0.03101885 | -0.01310479
a9' | -0.002073205 | -0.07881306 | 0.06198291 | 0.03969179 | 0.013635 | 0.007620546 | 0.07567892 | 0.00702149
a10' | 0.0898366 | 0.09719316 | 0.1165885 | 0.09563596 | 0.2679901 | 0.1031392 | 0.0116734 | 0.1232256
a11' | -0.01462986 | -1.988008e-05 | -0.01132798 | -0.02564321 | 0.02009286 | -0.01233036 | 0.01284104 | -0.008333884
a12' | 0.04709321 | 0.03479911 | 0.03619669 | 0.03495571 | 0.01343604 | 0.03531717 | 0.0007656976 | 0.03409893
a13' | 0.0434794 | 0.04462821 | 0.04336942 | 0.04003411 | 0.02353523 | 0.04267725 | 0.002373975 | 0.04023747
a14' | 0.002349548 | 0.01857446 | 0.02481493 | 0.03204529 | -0.008399803 | 0.02514489 | 0.006741471 | 0.01736899
a15' | 0.0003025697 | -0.002035503 | 0.002716572 | -0.0003257612 | 0.007420868 | 0.0001184361 | 0.002406977 | 0.001120072