## Sommaire
Jour | vit-esse | I(A) | NB mesures | Posi-tion | N° fich. Originel | N° fich. Epuré | N° run | NOM Fich.res | NOM Fich.raw | Observation | Nombre de fichiers | 6
17/12/2003 | 80 | ±12.5 | 5 | 1 |  | HCMQAP152_OV_pos1ap2 | 2852 | THCMQAP152_OV_pos1ap2.xls
17/12/2003 | 80 | ±12.5 | 5 | 2 |  | HCMQAP152_OV_pos2ap2 | 2852 | THCMQAP152_OV_pos2ap2.xls
17/12/2003 | 80 | ±12.5 | 5 | 3 |  | HCMQAP152_OV_pos3ap2 | 2852 | THCMQAP152_OV_pos3ap2.xls
17/12/2003 | 80 | ±12.5 | 5 | 4 |  | HCMQAP152_OV_pos4ap2 | 2852 | THCMQAP152_OV_pos4ap2.xls
17/12/2003 | 80 | ±12.5 | 5 | 5 |  | HCMQAP152_OV_pos5ap2 | 2852 | THCMQAP152_OV_pos5ap2.xls
Sommaire : Valeurs intégrales calculées avec les fichiers: HCMQAP152_OV_pos1ap2+HCMQAP152_OV_pos2ap2+HCMQAP152_OV_pos3ap2+HCMQAP152_OV_pos4ap2+HCMQAP152_OV_pos5ap2

## HCMQAP152_OV_pos1ap2
Bench Number | 91 | Valeurs dipôlaires en Teslas (signal absolu mesuré par la bobine externe corrigé de la dérive de l'électronique)
Magnet Name | hcmqap152_ov | (b1,sb1, a1,sa1) créé par le décentrement de la taupe (=[Babs(+I)-Babs(-I)]/2) | [6 empty] | 1.2757921e-05 | 1.076469e-07 | 8.2644775e-05 | 4.867786e-08
Magnet Type | 2 | (b1,sb1, a1,sa1) issu des champs constants/externes (=[Babs(+I)+Babs(-I)]/2) | [6 empty] | -3.2753411e-05 | 6.030037e-08 | 1.5160067e-05 | 1.445058e-07
Aperture Number | 2 | Valeurs quadripolaires: b2 (T), a2 (T), sc2 (T), q Y_top codeur (mrad) | [6 empty] | -0.002262093 | -9.256402e-06 | 7.408954e-08 | 2.0459704
GMT Time | 2003-12-17 06:42 |  | Les multipôles exprimés en unité sont rapportés au champ quadripôlaire local (C2= -2.262 mT)
Run Number | 2852 |  | Valeurs mesurées (unité) |  |  | Multipôle |  |  | Valeurs spécifiées (bn, an)
Run Type | manual | bn (normal) | sbn | an (skew) | san |  | Average |  | Uncertainty |  | Standard Deviation
Coil Name | taupe_quadrupole#12 | 1.7357436 | 0.01828729 | -0.97289022 | 0.02413442 | 3 | 0 | 0 | 2 | 2 | 1 | 1
Rref | 0.017 | 0.546656895 | 0.02645988 | -0.052051746 | 0.01359569 | 4 | 0 | 0 | 0.5 | 0.5 | 0.7 | 0.7
Meas Type | cmp | -0.4808843 | 0.01375393 | 0.151609848 | 0.01112198 | 5 | 0 | 0 | 0.5 | 0.5 | 0.6 | 0.6
Shaft Pos | 1 | 2.4457849 | 0.01042526 | 0.33224024 | 0.006555191 | 6 | 3.925 | 0 | 1 | 0.3 | 0.5 | 0.5
Coil length | 0.7499 | -0.029432629 | 0.007304383 | -0.171929393 | 0.005194839 | 7 | 0 | 0 | 0.15 | 0.15 | 0.15 | 0.15
Température (bobine) | 18.600464 | 0.03307351 | 0.003547332 | 0.0497201053 | 0.006436556 | 8 | 0 | 0 | 0.1 | 0.1 | 0.1 | 0.1
Spec Curv (I spécifié) | 12.5 | -0.13650239 | 0.002787229 | 0.112058384 | 0.003528966 | 9 | 0 | 0 | 0.1 | 0.1 | 0.1 | 0.1
Angle(horiz./X_top codeur) | 0 | -0.4311048 | 0.002418585 | 0.13575625 | 0.002242493 | 10 | -0.26 | 0 | 0.2 | 0.1 | 0.3 | 0.3
Mid Current (I réel moyen) | 12.514 | 0.0140505064 | 0.001313515 | -0.019686321 | 0.002301022 | 11 | 0 | 0 | 0 | 0 | 0.05 | 0.05
Inclinaison RefMag (niv max) | 0.216 | -0.018579695 | 0.001734802 | -0.00631963239 | 0.002169752 | 12 | 0 | 0 | 0 | 0 | 0.05 | 0.05
Incli. Cryostat(ecart niv max) | 2.543 | 0.01818320001 | 0.001425418 | 0.06758171 | 0.0004154394 | 13 | 0 | 0 | 0 | 0 | 0.05 | 0.05
Incli. carriage (niv min) | 0.166 | -0.2083391 | 0.00147584 | 0.021019502 | 0.001690527 | 14 | 0 | 0 | 0 | 0 | 0.05 | 0.05
Dx moyen(mm) | 0.09333 | 0.0005743701 | 0.001465565 | -0.00313111382 | 0.0009246296 | 15 | 0 | 0 | 0 | 0 | 0.05 | 0.05
Dy moyen(mm) | 0.6214599 |  |  | Multipôle refusé (orange) : (av.+unc.+2*STDV)+s < multipôle < (av.-unc.-2*STDV)-s
Analysis Tool | DRI ROT NOR CEL FDW |  |  | Multipôle litigieux (vert): (av.+unc.+2*STDV)-s < multipôle < (av.-unc.-2*STDV)+s
Number of point | 15
q(°) = Angle(verticale,C2) | 0.1172256 |  |  |  | VALEURS PRINCIPALES
Nombre Mesure | 10 |  | Module de C2 (mT) |  |  | -2.2621118 | Module de C6 (unité) |  |  | 2.468248
Sens du courant | +I / -I |  | Module de C3 (unité) |  |  | 1.989804 | Module de C10 (unité) |  |  | 0.4519747
Vitesse (%) | 80
Commentaire

## HCMQAP152_OV_pos2ap2
Bench Number | 91 | Valeurs dipôlaires en Teslas (signal absolu mesuré par la bobine externe corrigé de la dérive de l'électronique)
Magnet Name | hcmqap152_ov | (b1,sb1, a1,sa1) créé par le décentrement de la taupe (=[Babs(+I)-Babs(-I)]/2) | [6 empty] | 5.8010861e-05 | 1.594912e-07 | 0.000113466477 | 1.343751e-07
Magnet Type | 2 | (b1,sb1, a1,sa1) issu des champs constants/externes (=[Babs(+I)+Babs(-I)]/2) | [6 empty] | -3.0186231e-05 | 1.476826e-07 | 1.3800183e-05 | 1.014882e-07
Aperture Number | 2 | Valeurs quadripolaires: b2 (T), a2 (T), sc2 (T), q Y_top codeur (mrad) | [6 empty] | -0.003740963 | -3.789991e-05 | 6.575058e-08 | 5.0653551
GMT Time | 2003-12-17 06:48 |  | Les multipôles exprimés en unité sont rapportés au champ quadripôlaire local (C2= -3.741 mT)
Run Number | 2852 |  | Valeurs mesurées (unité) |  |  | Multipôle |  |  | Valeurs spécifiées (bn, an)
Run Type | manual | bn (normal) | sbn | an (skew) | san |  | Average |  | Uncertainty |  | Standard Deviation
Coil Name | taupe_quadrupole#12 | -0.1128809129 | 0.007662494 | -2.152947 | 0.00872923 | 3 | 0 | 0 | 2 | 2 | 1 | 1
Rref | 0.017 | -0.44151633 | 0.01105815 | -1.3683583 | 0.009958356 | 4 | 0 | 0 | 0.5 | 0.5 | 0.7 | 0.7
Meas Type | cmp | 0.28603441 | 0.005518309 | -0.16880576 | 0.00998181 | 5 | 0 | 0 | 0.5 | 0.5 | 0.6 | 0.6
Shaft Pos | 2 | 2.1948195 | 0.003643457 | -0.0594836861 | 0.008542051 | 6 | 3.925 | 0 | 1 | 0.3 | 0.5 | 0.5
Coil length | 0.7499 | 0.005321655 | 0.002517154 | -0.056938368 | 0.002604543 | 7 | 0 | 0 | 0.15 | 0.15 | 0.15 | 0.15
Température (bobine) | 18.823243 | -0.050787099 | 0.00179455 | -0.25698131 | 0.001833309 | 8 | 0 | 0 | 0.1 | 0.1 | 0.1 | 0.1
Spec Curv (I spécifié) | 12.5 | -0.004478689 | 0.003948442 | 0.054327733 | 0.00322312 | 9 | 0 | 0 | 0.1 | 0.1 | 0.1 | 0.1
Angle(horiz./X_top codeur) | 0 | -0.12625093 | 0.002097499 | 0.001172127583 | 0.003377206 | 10 | -0.26 | 0 | 0.2 | 0.1 | 0.3 | 0.3
Mid Current (I réel moyen) | 12.514 | -0.000950318 | 0.001144067 | 0.0136492788 | 0.0008803247 | 11 | 0 | 0 | 0 | 0 | 0.05 | 0.05
Inclinaison RefMag (niv max) | -0.374 | -0.010706368 | 0.001855597 | -0.0211199786 | 0.001972684 | 12 | 0 | 0 | 0 | 0 | 0.05 | 0.05
Incli. Cryostat(ecart niv max) | 24.414 | 0.032109065 | 0.001050258 | 0.060168725 | 0.0009309717 | 13 | 0 | 0 | 0 | 0 | 0.05 | 0.05
Incli. carriage (niv min) | -0.415 | -0.19191061 | 0.000405102 | 0.017119998 | 0.0009617059 | 14 | 0 | 0 | 0 | 0 | 0.05 | 0.05
Dx moyen(mm) | 0.2583716 | -0.00581204175 | 0.0002368429 | 0.0007670863 | 0.000963936 | 15 | 0 | 0 | 0 | 0 | 0.05 | 0.05
Dy moyen(mm) | 0.5182413 |  |  | Multipôle refusé (orange) : (av.+unc.+2*STDV)+s < multipôle < (av.-unc.-2*STDV)-s
Analysis Tool | DRI ROT NOR CEL FDW |  |  | Multipôle litigieux (vert): (av.+unc.+2*STDV)-s < multipôle < (av.-unc.-2*STDV)+s
Number of point | 15
q(°) = Angle(verticale,C2) | 0.2902237 |  |  |  | VALEURS PRINCIPALES
Nombre Mesure | 10 |  | Module de C2 (mT) |  |  | -3.7411549 | Module de C6 (unité) |  |  | 2.195625
Sens du courant | +I / -I |  | Module de C3 (unité) |  |  | 2.155904 | Module de C10 (unité) |  |  | 0.1262564
Vitesse (%) | 80
Commentaire

## HCMQAP152_OV_pos3ap2
Bench Number | 91 | Valeurs dipôlaires en Teslas (signal absolu mesuré par la bobine externe corrigé de la dérive de l'électronique)
Magnet Name | hcmqap152_ov | (b1,sb1, a1,sa1) créé par le décentrement de la taupe (=[Babs(+I)-Babs(-I)]/2) | [6 empty] | 6.9836172e-05 | 1.295508e-07 | 9.4828151e-05 | 2.927253e-07
Magnet Type | 2 | (b1,sb1, a1,sa1) issu des champs constants/externes (=[Babs(+I)+Babs(-I)]/2) | [6 empty] | -2.8814066e-05 | 8.063243e-08 | 1.1399149e-05 | 9.984064e-08
Aperture Number | 2 | Valeurs quadripolaires: b2 (T), a2 (T), sc2 (T), q Y_top codeur (mrad) | [6 empty] | -0.003741306 | -4.326925e-05 | 7.946469e-08 | 5.7823829
GMT Time | 2003-12-17 06:55 |  | Les multipôles exprimés en unité sont rapportés au champ quadripôlaire local (C2= -3.742 mT)
Run Number | 2852 |  | Valeurs mesurées (unité) |  |  | Multipôle |  |  | Valeurs spécifiées (bn, an)
Run Type | manual | bn (normal) | sbn | an (skew) | san |  | Average |  | Uncertainty |  | Standard Deviation
Coil Name | taupe_quadrupole#12 | -0.53768005 | 0.009542609 | -0.18253267 | 0.0132292 | 3 | 0 | 0 | 2 | 2 | 1 | 1
Rref | 0.017 | 0.314204391 | 0.01052639 | -2.209816 | 0.005460017 | 4 | 0 | 0 | 0.5 | 0.5 | 0.7 | 0.7
Meas Type | cmp | -0.078588475 | 0.00326766 | 0.33271061 | 0.009620223 | 5 | 0 | 0 | 0.5 | 0.5 | 0.6 | 0.6
Shaft Pos | 3 | 1.9418835 | 0.004593804 | 0.21149486 | 0.006909901 | 6 | 3.925 | 0 | 1 | 0.3 | 0.5 | 0.5
Coil length | 0.7499 | -0.183212209 | 0.001810282 | -0.156668149 | 0.002738172 | 7 | 0 | 0 | 0.15 | 0.15 | 0.15 | 0.15
Température (bobine) | 19.06128 | 0.187487062 | 0.003496805 | -0.34944584 | 0.00246227 | 8 | 0 | 0 | 0.1 | 0.1 | 0.1 | 0.1
Spec Curv (I spécifié) | 12.5 | -0.062516559 | 0.001921024 | 0.069957011 | 0.003227711 | 9 | 0 | 0 | 0.1 | 0.1 | 0.1 | 0.1
Angle(horiz./X_top codeur) | 0 | -0.116809441 | 0.001253298 | -0.029910614 | 0.001767922 | 10 | -0.26 | 0 | 0.2 | 0.1 | 0.3 | 0.3
Mid Current (I réel moyen) | 12.514 | -0.008525297 | 0.003095314 | 0.00129042437 | 0.002310326 | 11 | 0 | 0 | 0 | 0 | 0.05 | 0.05
Inclinaison RefMag (niv max) | 0.476 | -0.008683633 | 0.001234447 | -0.035268738 | 0.001292416 | 12 | 0 | 0 | 0 | 0 | 0.05 | 0.05
Incli. Cryostat(ecart niv max) | -1.017 | 0.034544894 | 0.001244175 | 0.044614065 | 0.0007308867 | 13 | 0 | 0 | 0 | 0 | 0.05 | 0.05
Incli. carriage (niv min) | 0.373 | -0.19051988 | 0.0006989531 | 0.0101574772 | 0.0007634386 | 14 | 0 | 0 | 0 | 0 | 0.05 | 0.05
Dx moyen(mm) | 0.3122992 | -0.0011310581 | 0.0007540251 | 0.00379520214 | 0.000622295 | 15 | 0 | 0 | 0 | 0 | 0.05 | 0.05
Dy moyen(mm) | 0.4344979 |  |  | Multipôle refusé (orange) : (av.+unc.+2*STDV)+s < multipôle < (av.-unc.-2*STDV)-s
Analysis Tool | DRI ROT NOR CEL FDW |  |  | Multipôle litigieux (vert): (av.+unc.+2*STDV)-s < multipôle < (av.-unc.-2*STDV)+s
Number of point | 15
q(°) = Angle(verticale,C2) | 0.3313064 |  |  |  | VALEURS PRINCIPALES
Nombre Mesure | 10 |  | Module de C2 (mT) |  |  | -3.7415559 | Module de C6 (unité) |  |  | 1.953367
Sens du courant | +I / -I |  | Module de C3 (unité) |  |  | 0.5678186 | Module de C10 (unité) |  |  | 0.1205782
Vitesse (%) | 80
Commentaire

## HCMQAP152_OV_pos4ap2
Bench Number | 91 | Valeurs dipôlaires en Teslas (signal absolu mesuré par la bobine externe corrigé de la dérive de l'électronique)
Magnet Name | hcmqap152_ov | (b1,sb1, a1,sa1) créé par le décentrement de la taupe (=[Babs(+I)-Babs(-I)]/2) | [6 empty] | 4.1020588e-05 | 3.783286e-08 | 0.00012687456 | 2.100192e-07
Magnet Type | 2 | (b1,sb1, a1,sa1) issu des champs constants/externes (=[Babs(+I)+Babs(-I)]/2) | [6 empty] | -2.9652806e-05 | 1.090745e-07 | 9.90084e-06 | 1.031574e-07
Aperture Number | 2 | Valeurs quadripolaires: b2 (T), a2 (T), sc2 (T), q Y_top codeur (mrad) | [6 empty] | -0.00374112 | -3.545429e-05 | 6.917257e-08 | 4.7383179
GMT Time | 2003-12-17 07:01 |  | Les multipôles exprimés en unité sont rapportés au champ quadripôlaire local (C2= -3.741 mT)
Run Number | 2852 |  | Valeurs mesurées (unité) |  |  | Multipôle |  |  | Valeurs spécifiées (bn, an)
Run Type | manual | bn (normal) | sbn | an (skew) | san |  | Average |  | Uncertainty |  | Standard Deviation
Coil Name | taupe_quadrupole#12 | 1.02912473 | 0.005829701 | -0.9134349 | 0.01549722 | 3 | 0 | 0 | 2 | 2 | 1 | 1
Rref | 0.017 | 0.345045194 | 0.01201074 | -0.76902931 | 0.006545979 | 4 | 0 | 0 | 0.5 | 0.5 | 0.7 | 0.7
Meas Type | cmp | -0.41041636 | 0.00608599 | -0.32553832 | 0.005431789 | 5 | 0 | 0 | 0.5 | 0.5 | 0.6 | 0.6
Shaft Pos | 4 | 1.8882115 | 0.004285469 | 0.23974997 | 0.004203464 | 6 | 3.925 | 0 | 1 | 0.3 | 0.5 | 0.5
Coil length | 0.7499 | 0.0820275783 | 0.002081167 | -0.158914972 | 0.003252969 | 7 | 0 | 0 | 0.15 | 0.15 | 0.15 | 0.15
Température (bobine) | 19.274903 | -0.01832301 | 0.002607753 | -0.11600133 | 0.00471668 | 8 | 0 | 0 | 0.1 | 0.1 | 0.1 | 0.1
Spec Curv (I spécifié) | 12.5 | -0.0190187602 | 0.002653159 | -0.00440752 | 0.0008363322 | 9 | 0 | 0 | 0.1 | 0.1 | 0.1 | 0.1
Angle(horiz./X_top codeur) | 0 | -0.119719934 | 0.001778061 | 0.033651822 | 0.003219476 | 10 | -0.26 | 0 | 0.2 | 0.1 | 0.3 | 0.3
Mid Current (I réel moyen) | 12.514 | -0.016289163 | 0.002004604 | 0.0064862422 | 0.00123677 | 11 | 0 | 0 | 0 | 0 | 0.05 | 0.05
Inclinaison RefMag (niv max) | -0.142 | -0.007141003 | 0.0009227153 | -0.0097464181 | 0.00213477 | 12 | 0 | 0 | 0 | 0 | 0.05 | 0.05
Incli. Cryostat(ecart niv max) | 24.923 | 0.0263758506 | 0.001054458 | 0.059508541 | 0.001101202 | 13 | 0 | 0 | 0 | 0 | 0.05 | 0.05
Incli. carriage (niv min) | -0.188 | -0.19409362 | 0.001076514 | 0.015831425 | 0.001161458 | 14 | 0 | 0 | 0 | 0 | 0.05 | 0.05
Dx moyen(mm) | 0.1809181 | -0.0001011498 | 0.0005975208 | -0.00284693251 | 0.0001111477 | 15 | 0 | 0 | 0 | 0 | 0.05 | 0.05
Dy moyen(mm) | 0.5782479 |  |  | Multipôle refusé (orange) : (av.+unc.+2*STDV)+s < multipôle < (av.-unc.-2*STDV)-s
Analysis Tool | DRI ROT NOR CEL FDW |  |  | Multipôle litigieux (vert): (av.+unc.+2*STDV)-s < multipôle < (av.-unc.-2*STDV)+s
Number of point | 15
q(°) = Angle(verticale,C2) | 0.2714858 |  |  |  | VALEURS PRINCIPALES
Nombre Mesure | 10 |  | Module de C2 (mT) |  |  | -3.7412879 | Module de C6 (unité) |  |  | 1.903371
Sens du courant | +I / -I |  | Module de C3 (unité) |  |  | 1.376031 | Module de C10 (unité) |  |  | 0.1243596
Vitesse (%) | 80
Commentaire

## HCMQAP152_OV_pos5ap2
Bench Number | 91 | Valeurs dipôlaires en Teslas (signal absolu mesuré par la bobine externe corrigé de la dérive de l'électronique)
Magnet Name | hcmqap152_ov | (b1,sb1, a1,sa1) créé par le décentrement de la taupe (=[Babs(+I)-Babs(-I)]/2) | [6 empty] | 3.104930965e-05 | 3.118958e-08 | 9.0345158e-05 | 6.542178e-08
Magnet Type | 2 | (b1,sb1, a1,sa1) issu des champs constants/externes (=[Babs(+I)+Babs(-I)]/2) | [6 empty] | -3.175173635e-05 | 1.250808e-07 | 8.5641e-06 | 2.340901e-07
Aperture Number | 2 | Valeurs quadripolaires: b2 (T), a2 (T), sc2 (T), q Y_top codeur (mrad) | [6 empty] | -0.002107989 | -2.749076e-05 | 5.319153e-08 | 6.5202428
GMT Time | 2003-12-17 07:08 |  | Les multipôles exprimés en unité sont rapportés au champ quadripôlaire local (C2= -2.108 mT)
Run Number | 2852 |  | Valeurs mesurées (unité) |  |  | Multipôle |  |  | Valeurs spécifiées (bn, an)
Run Type | manual | bn (normal) | sbn | an (skew) | san |  | Average |  | Uncertainty |  | Standard Deviation
Coil Name | taupe_quadrupole#12 | 12.578309 | 0.006801895 | -40.457806 | 0.02357094 | 3 | 0 | 0 | 2 | 2 | 1 | 1
Rref | 0.017 | -1.8137349 | 0.0215233 | -1.5609324 | 0.03430233 | 4 | 0 | 0 | 0.5 | 0.5 | 0.7 | 0.7
Meas Type | cmp | -1.889238 | 0.0136745 | -2.7701278 | 0.01102697 | 5 | 0 | 0 | 0.5 | 0.5 | 0.6 | 0.6
Shaft Pos | 5 | 14.439167 | 0.01593013 | -1.10876454 | 0.01040634 | 6 | 3.925 | 0 | 1 | 0.3 | 0.5 | 0.5
Coil length | 0.7499 | -0.36944393 | 0.008352408 | -1.6304523 | 0.006602787 | 7 | 0 | 0 | 0.15 | 0.15 | 0.15 | 0.15
Température (bobine) | 19.451905 | -0.26707972 | 0.004634499 | 0.15673444 | 0.004296914 | 8 | 0 | 0 | 0.1 | 0.1 | 0.1 | 0.1
Spec Curv (I spécifié) | 12.5 | -0.125757046 | 0.003774938 | -0.08625253783 | 0.004509464 | 9 | 0 | 0 | 0.1 | 0.1 | 0.1 | 0.1
Angle(horiz./X_top codeur) | 0 | -0.42880931 | 0.002243433 | 0.17561262 | 0.003437682 | 10 | -0.26 | 0 | 0.2 | 0.1 | 0.3 | 0.3
Mid Current (I réel moyen) | 12.514 | -0.04036841624 | 0.004731478 | -0.055218085 | 0.002584095 | 11 | 0 | 0 | 0 | 0 | 0.05 | 0.05
Inclinaison RefMag (niv max) | 0.455 | -0.019794988 | 0.002317106 | 0.0110386527 | 0.001979899 | 12 | 0 | 0 | 0 | 0 | 0.05 | 0.05
Incli. Cryostat(ecart niv max) | 2.543 | -0.0048287802 | 0.002524522 | 0.047649176 | 0.001945247 | 13 | 0 | 0 | 0 | 0 | 0.05 | 0.05
Incli. carriage (niv min) | 0.382 | -0.14952946 | 0.001133082 | -0.0249674 | 0.0008594142 | 14 | 0 | 0 | 0 | 0 | 0.05 | 0.05
Dx moyen(mm) | 0.2408656 | -0.00251903921 | 0.001333034 | -0.00582786607 | 0.002089148 | 15 | 0 | 0 | 0 | 0 | 0.05 | 0.05
Dy moyen(mm) | 0.7317309 |  |  | Multipôle refusé (orange) : (av.+unc.+2*STDV)+s < multipôle < (av.-unc.-2*STDV)-s
Analysis Tool | DRI ROT NOR CEL FDW |  |  | Multipôle litigieux (vert): (av.+unc.+2*STDV)-s < multipôle < (av.-unc.-2*STDV)+s
Number of point | 15
q(°) = Angle(verticale,C2) | 0.3735827 |  |  |  | VALEURS PRINCIPALES
Nombre Mesure | 10 |  | Module de C2 (mT) |  |  | -2.1081684 | Module de C6 (unité) |  |  | 14.48167
Sens du courant | +I / -I |  | Module de C3 (unité) |  |  | 42.36801 | Module de C10 (unité) |  |  | 0.4633759
Vitesse (%) | 80
Commentaire

## Lmag_hcmqap
Fichiers | HCMQAP152_pos1ap2 | HCMQAP152_OV_pos2ap2 | HCMQAP152_OV_pos3ap2 | HCMQAP152_OV_pos4ap2 | HCMQAP152_OV_pos5ap2 | Long. mag (m)
C2 (mT) | -2.2621118 | -3.7411549 | -3.7415559 | -3.7412879 | -2.1081684 | 3.125664
Mutipôles | Position 1 | Position 2 | Position 3 | Position 4 | Position 5 | Intégrales
b3 | 1.7357436 | -0.1128809129 | -0.53768005 | 1.02912473 | 12.578309 | 2.043046
b4 | 0.546656895 | -0.44151633 | 0.314204391 | 0.345045194 | -1.8137349 | -0.1136515
b5 | -0.4808843 | 0.28603441 | -0.078588475 | -0.41041636 | -1.889238 | -0.3738599
b6 | 2.4457849 | 2.1948195 | 1.9418835 | 1.8882115 | 14.439167 | 3.752274
b7 | -0.029432629 | 0.005321655 | -0.183212209 | 0.0820275783 | -0.36944393 | -0.07721618
b8 | 0.03307351 | -0.050787099 | 0.187487062 | -0.01832301 | -0.26707972 | -0.002904513
b9 | -0.13650239 | -0.004478689 | -0.062516559 | -0.0190187602 | -0.125757046 | -0.05743902
b10 | -0.4311048 | -0.12625093 | -0.116809441 | -0.119719934 | -0.42880931 | -0.2075434
b11 | 0.0140505064 | -0.000950318 | -0.008525297 | -0.016289163 | -0.04036841624 | -0.00960065
b12 | -0.018579695 | -0.010706368 | -0.008683633 | -0.007141003 | -0.019794988 | -0.01173645
b13 | 0.01818320001 | 0.032109065 | 0.034544894 | 0.0263758506 | -0.0048287802 | 0.02430435
b14 | -0.2083391 | -0.19191061 | -0.19051988 | -0.19409362 | -0.14952946 | -0.1887543
b15 | 0.0005743701 | -0.00581204175 | -0.0011310581 | -0.0001011498 | -0.00251903921 | -0.001947212
a3 | -0.97289022 | -2.152947 | -0.18253267 | -0.9134349 | -40.457806 | -6.390006
a4 | -0.052051746 | -1.3683583 | -2.209816 | -0.76902931 | -1.5609324 | -1.261553
a5 | 0.151609848 | -0.16880576 | 0.33271061 | -0.32553832 | -2.7701278 | -0.3912681
a6 | 0.33224024 | -0.0594836861 | 0.21149486 | 0.23974997 | -1.10876454 | -0.007704234
a7 | -0.171929393 | -0.056938368 | -0.156668149 | -0.158914972 | -1.6304523 | -0.334734
a8 | 0.0497201053 | -0.25698131 | -0.34944584 | -0.11600133 | 0.15673444 | -0.1449235
a9 | 0.112058384 | 0.054327733 | 0.069957011 | -0.00440752 | -0.08625253783 | 0.03335585
a10 | 0.13575625 | 0.001172127583 | -0.029910614 | 0.033651822 | 0.17561262 | 0.04461193
a11 | -0.019686321 | 0.0136492788 | 0.00129042437 | 0.0064862422 | -0.055218085 | -0.005180266
a12 | -0.00631963239 | -0.0211199786 | -0.035268738 | -0.0097464181 | 0.0110386527 | -0.01529161
a13 | 0.06758171 | 0.060168725 | 0.044614065 | 0.059508541 | 0.047649176 | 0.05566112
a14 | 0.021019502 | 0.017119998 | 0.0101574772 | 0.015831425 | -0.0249674 | 0.01001625
a15 | -0.00313111382 | 0.0007670863 | 0.00379520214 | -0.00284693251 | -0.00582786607 | -0.0008304646
Angle[Horiz,C2](°) | 0.1172256 | 0.2902237 | 0.3313064 | 0.2714858 | 0.3735827 | Gradient (T/m)
Temp. taupe (°C) | 18.600464 | 18.823243 | 19.06128 | 19.274903 | 19.451905 | -208.99
Niv. moyen (mrad) | 0.191 | -0.3945 | 0.4245 | -0.165 | 0.4185 | C2,moyen=-3.741
Intégrale(Cn) = Sum(Cn,pos=[1,5])/(Sum(C2,pos=[1,5]) | [5 empty] | Gradient = C2,moyen/Rref*(11870/Spec_curv)
C2,moyen(mT) = (C2,pos2+C2,pos3+C2,pos4)/3 Long_mag = Intégrale(C2)/C2,moyen*.7499 [Cn,x(T) = cn,x(unit)*C2,x(T)]
Taupe : | taupe_quadrupole#12

## Result_HCMQAP
Wed 17/12/2003 07:12:54 | SIEGMUND | HCMQAP152 | Aperture2 | taupe_quadrupole#12
Position | Position 1 | Position 2 | Position 3 | Position 4 | Position 5 | Integrales
Cn (T) | 0.002267458 | 0.0037493321 | 0.0037493321 | 0.0037493321 | 0.0021129498 | 0.0117195473
Angle (Horiz,Cn) | 2.558058 | -0.243662 | -0.402566 | -0.129772 | -1.379096 | 4.999755
b1 | 78.39437 | -18.65325 | -50.23649 | 26.79124 | -9.374396 | 0.003546934
b2 | 10000 | 10000 | 10000 | 10000 | 10000 | 10000
b3 | 1.739199 | -0.1067278 | -0.4989115 | 1.022851 | 12.35357 | 2.022867
b4 | 0.5333838 | -0.4428703 | 0.3028097 | 0.3392658 | -1.973064 | -0.1416259
b5 | -0.3707583 | 0.2704228 | -0.1299117 | -0.3787387 | -2.015972 | -0.3835359
b6 | 2.445115 | 2.202335 | 1.960081 | 1.894235 | 14.34016 | 3.746816
b7 | -0.03428325 | 0.003739869 | -0.1787434 | 0.07398428 | -0.3894882 | -0.08187438
b8 | 0.0228629 | -0.05482784 | 0.1824476 | -0.02141605 | -0.2712015 | -0.007872223
b9 | -0.1596297 | -0.0006066454 | -0.05324494 | -0.01973999 | -0.09789143 | -0.05404842
b10 | -0.4379095 | -0.1292283 | -0.119368 | -0.1228067 | -0.4363427 | -0.2116269
b11 | 0.00859588 | -0.001553301 | -0.006694482 | -0.01861546 | -0.04926497 | -0.01185954
b12 | -0.01263995 | -0.01234391 | -0.01390796 | -0.004500536 | -0.01215005 | -0.01085391
b13 | 0.01008555 | 0.03383782 | 0.03855168 | 0.02471915 | -0.003331069 | 0.02430859
b14 | -0.2088908 | -0.1918121 | -0.1904393 | -0.1940072 | -0.1499696 | -0.1888289
b15 | 0.00069186 | -0.005801732 | -0.001107077 | -0.0001096293 | -0.002635666 | -0.001939759
a1 | -38.36989 | 22.44062 | 71.98568 | -13.11576 | -103.0525 | 0.007071025
a2 | 51.16161 | -4.87324 | -8.051313 | -2.595431 | -27.58199 | 0
a3* | -0.9548456 | -2.142284 | -0.1367161 | -0.9154625 | -40.43791 | -6.372944
a4 | -0.03410599 | -1.364023 | -2.22122 | -0.7712867 | -1.447764 | -1.245896
a5 | 0.1048279 | -0.148296 | 0.3936858 | -0.3377268 | -3.495964 | -0.4796735
a6 | 0.3691143 | -0.05899173 | 0.207018 | 0.2383578 | -1.187716 | -0.01432876
a7* | -0.1730495 | -0.05586413 | -0.1361324 | -0.1624676 | -1.605108 | -0.3271878
a8 | 0.05507131 | -0.2585322 | -0.3572524 | -0.1170056 | 0.1601455 | -0.1461603
a9 | 0.1319038 | 0.05151551 | 0.06344066 | -0.002186514 | -0.04746077 | 0.03976933
a10 | 0.1244189 | 0.002041466 | -0.02903802 | 0.03496508 | 0.1881066 | 0.04539152
a11 | -0.01599201 | 0.01663795 | 0.005338206 | 0.009032646 | -0.04608069 | -0.001111902
a12 | -0.004288337 | -0.02316336 | -0.03615878 | -0.009579877 | 0.008070505 | -0.01606127
a13 | 0.07150524 | 0.05800865 | 0.03853846 | 0.06056084 | 0.05384112 | 0.05534434
a14 | 0.01354054 | 0.01777504 | 0.01122405 | 0.0161988 | -0.02200678 | 0.009827353
a15 | -0.003109187 | 0.0007889827 | 0.003801285 | -0.002847118 | -0.005770906 | -0.0008131585
Temp taupe (deg) | 19.4519 | 19.45801 | 19.47327 | 19.48547 | 19.50378
Niv init (mrad) | 0.4089356 | 0.4048665 | 0.4002889 | 0.3967285 | 0.3936768
Dx moy (mm) | -0.0001329332 | 3.172911e-05 | 8.55005e-05 | -4.555089e-05 | 1.545315e-05 | 0.0002263663
Dy moy (mm) | 6.590892e-05 | -3.813359e-05 | -0.0001223068 | 2.228497e-05 | 0.0001752318 | 0.0005562542
| C2 centre (T) | -0.003737 | Long. Mag. (m) | 3.125666
* = Integral error ! = Central error Conclusion : CONTACT CEA Duration : 31mn
Number of measurement | 10 | 10 | 10 | 10 | 10
Mean real current | 12.515 | 12.515 | 12.515 | 12.515 | 12.515 |  |  |  | 12.515
Dx corrected | -0.0001329332 | 3.172911e-05 | 8.550051e-05 | -4.555089e-05 | 1.545315e-05 | -1.372439e-09
Dy corrected | 6.590892e-05 | -3.813359e-05 | -0.0001223068 | 2.228497e-05 | 0.0001752319 | 1.094954e-07
Feed down
| Position 1 | Position 2 | Position 3 | Position 4 | Position 5
b1' | 0 | 0 | 0 | 0 | 0
b2' | 9999.98 | 9999.99 | 9999.993 | 9999.997 | 10000.86
b3' | 1.727083 | -0.1183867 | -0.5422844 | 1.023157 | 12.39296
b4' | 0.5433549 | -0.442182 | 0.3115257 | 0.3450959 | -1.836252
b5' | -0.4735127 | 0.2903136 | -0.07317416 | -0.4056787 | -1.889582
b6' | 2.450749 | 2.201625 | 1.948811 | 1.894323 | 14.43731
b7' | -0.03702928 | -0.001035943 | -0.1903119 | 0.07545963 | -0.4027691
b8' | 0.0287577 | -0.05391244 | 0.1839567 | -0.02096998 | -0.2679997
b9' | -0.1331525 | -0.002736178 | -0.06052836 | -0.017191 | -0.1189118
b10' | -0.4379617 | -0.1288841 | -0.1193206 | -0.1224263 | -0.4320406
b11' | 0.009865998 | -0.002378277 | -0.01032552 | -0.01834467 | -0.05030154
b12' | -0.01691304 | -0.01002458 | -0.008254051 | -0.006248001 | -0.01884616
b13' | 0.03063785 | 0.02970214 | 0.02715001 | 0.03120096 | -0.00215435
b14' | -0.2087978 | -0.1919389 | -0.1901344 | -0.1939508 | -0.1491704
b15' | 0.00069186 | -0.005801732 | -0.001107077 | -0.0001096293 | -0.002635666
Feed down
| Position 1 | Position 2 | Position 3 | Position 4 | Position 5
a1' | 0 | 0 | 0 | 0 | 0
a2' | 51.19003 | -4.880758 | -8.045509 | -2.587843 | -27.40083
a3' | -0.9478417 | -2.146941 | -0.1767663 | -0.9079284 | -40.50287
a4' | -0.04313455 | -1.367557 | -2.209561 | -0.7696529 | -1.543596
a5' | 0.1377948 | -0.1735474 | 0.3283825 | -0.3285046 | -2.762288
a6' | 0.3764359 | -0.05966766 | 0.2106258 | 0.2415517 | -1.220559
a7' | -0.1754435 | -0.05838092 | -0.1578982 | -0.1604695 | -1.623657
a8' | 0.04186876 | -0.2577521 | -0.3516353 | -0.1171657 | 0.151728
a9' | 0.1078677 | 0.05415871 | 0.06985541 | -0.004478567 | -0.08640129
a10' | 0.1260027 | 0.002386843 | -0.0282879 | 0.03447903 | 0.1826096
a11' | -0.0161622 | 0.01646697 | 0.004438435 | 0.009250108 | -0.04737763
a12' | -0.01052883 | -0.02277498 | -0.03716119 | -0.01113828 | 0.008245779
a13' | 0.05960049 | 0.06403336 | 0.05708387 | 0.05669042 | 0.03348501
a14' | 0.01391847 | 0.01797785 | 0.01160322 | 0.01630359 | -0.02246057
a15' | -0.003109187 | 0.0007889827 | 0.003801285 | -0.002847118 | -0.005770906
Feed down normalised
| Position 1 | Position 2 | Position 3 | Position 4 | Position 5 | Central | Sigma | Integrals |  | Coil Waviness
b1' | 0 | 0 | 0 | 0 | 0 | 0 | 0 | 0
b2' | 10000 | 10000 | 10000 | 10000 | 10000 | 10000 | 0 | 10000
b3' | 1.727087 | -0.1183868 | -0.5422848 | 1.023157 | 12.3919 | 0.1208286 | 0.809673 | 2.012914 |  | -3.986148
b4' | 0.5433559 | -0.4421825 | 0.3115259 | 0.3450961 | -1.836095 | 0.07147983 | 0.4451611 | -0.1179605 |  | -3.853797
b5' | -0.4735136 | 0.2903138 | -0.07317421 | -0.4056788 | -1.88942 | -0.06284639 | 0.3481112 | -0.3693799 |  | -3.758004
b6' | 2.450754 | 2.201627 | 1.948812 | 1.894324 | 14.43607 | 2.014921 | 0.1639714 | 3.757485 |  | -3.907418
b7' | -0.03702935 | -0.001035944 | -0.1903121 | 0.07545965 | -0.4027346 | -0.03862946 | 0.136816 | -0.08762407 |  | -3.929683
b8' | 0.02875776 | -0.05391249 | 0.1839568 | -0.02096999 | -0.2679767 | 0.0363581 | 0.1288811 | -0.005890463
b9' | -0.1331528 | -0.002736181 | -0.0605284 | -0.01719101 | -0.1189016 | -0.02681853 | 0.03007494 | -0.05469569
b10' | -0.4379625 | -0.1288842 | -0.1193207 | -0.1224264 | -0.4320037 | -0.1235438 | 0.00487868 | -0.210865 |  | 0.02050657
b11' | 0.009866017 | -0.00237828 | -0.01032553 | -0.01834468 | -0.05029723 | -0.01034949 | 0.007983226 | -0.01281742
b12' | -0.01691307 | -0.01002459 | -0.008254057 | -0.006248003 | -0.01884455 | -0.008175549 | 0.001889515 | -0.01088568
b13' | 0.03063791 | 0.02970217 | 0.02715003 | 0.03120097 | -0.002154165 | 0.02935105 | 0.002048168 | 0.02527827
b14' | -0.2087982 | -0.1919391 | -0.1901345 | -0.1939509 | -0.1491576 | -0.1920082 | 0.001909132 | -0.1886508 | alpha | 285
b15' | 0.0006918614 | -0.005801738 | -0.001107078 | -0.0001096293 | -0.00263544 | -0.002339482 | 0.003039595 | -0.001939691 | beta | 0.5536
Feed down normalised
| Position 1 | Position 2 | Position 3 | Position 4 | Position 5 | Central | Sigma | Integrals
a1' | 0 | 0 | 0 | 0 | 0 | 0 | 0 | 0
a2' | 51.19013 | -4.880763 | -8.045515 | -2.587844 | -27.39849 | -5.171374 | 2.740417 | 0.0007837366
a3' | -0.9478436 | -2.146943 | -0.1767664 | -0.9079287 | -40.4994 | -1.077213 | 0.9959378 | -6.388297
a4' | -0.04313464 | -1.367558 | -2.209563 | -0.7696532 | -1.543464 | -1.448925 | 0.723395 | -1.257746
a5' | 0.137795 | -0.1735476 | 0.3283828 | -0.3285047 | -2.762051 | -0.05788983 | 0.3433771 | -0.3950996
a6' | 0.3764366 | -0.05966772 | 0.210626 | 0.2415517 | -1.220454 | 0.1308367 | 0.1657047 | -0.01622394
a7' | -0.1754438 | -0.05838098 | -0.1578983 | -0.1604696 | -1.623518 | -0.125583 | 0.05821282 | -0.3353369
a8' | 0.04186884 | -0.2577524 | -0.3516355 | -0.1171658 | 0.151715 | -0.2421846 | 0.1180075 | -0.1477175
a9' | 0.1078679 | 0.05415877 | 0.06985546 | -0.004478569 | -0.08639389 | 0.03984522 | 0.03917965 | 0.03264689
a10' | 0.1260029 | 0.002386845 | -0.02828792 | 0.03447904 | 0.182594 | 0.00285932 | 0.03138615 | 0.0450257
a11' | -0.01616223 | 0.01646699 | 0.004438438 | 0.009250111 | -0.04737357 | 0.01005185 | 0.006054222 | -0.00151532
a12' | -0.01052885 | -0.022775 | -0.03716121 | -0.01113828 | 0.008245074 | -0.0236915 | 0.01303565 | -0.01746398
a13' | 0.0596006 | 0.06403343 | 0.05708391 | 0.05669044 | 0.03348214 | 0.05926926 | 0.004130579 | 0.05583093
a14' | 0.0139185 | 0.01797787 | 0.01160322 | 0.0163036 | -0.02245865 | 0.0152949 | 0.003304866 | 0.009990947
a15' | -0.003109193 | 0.0007889835 | 0.003801288 | -0.002847119 | -0.005770412 | 0.0005810508 | 0.003329077 | -0.0008130644