## Sommaire
Dummy file invented by Per HAGEN

## HCMQCM011_pos5ap1
Bench Number
Magnet Name | hcmqcm011
Magnet Type | 2
Aperture Number | 1
GMT Time | 2003-07-11 10:28
Run Number
Run Type | manual
Coil Name | taupe_quadrupole#4
Rref | 0.017
Meas Type | cmp
Shaft Pos | 5
Coil length | 0.7499
Température (bobine) | 25
Spec Curv (I spécifié) | 12.5
Angle(horiz./X_top codeur) | 0
Mid Current (I réel moyen) | 12.5053
Inclinaison RefMag (niv max)
Incli. Cryostat(ecart niv max)
Incli. carriage (niv min)
Dx moyen(mm)
Dy moyen(mm)
Analysis Tool | DRI ROT NOR CEL FDW
Number of point | 15
q(°) = Angle(verticale,C2)
Nombre Mesure | 10
Sens du courant | +I / -I
Vitesse (%) | 80
Commentaire

## HCMQCM011_pos2ap1
Bench Number
Magnet Name | hcmqcm011
Magnet Type | 2
Aperture Number | 1
GMT Time | 2003-07-11 10:28
Run Number
Run Type | manual
Coil Name | taupe_quadrupole#4
Rref | 0.017
Meas Type | cmp
Shaft Pos | 5
Coil length | 0.7499
Température (bobine) | 25
Spec Curv (I spécifié) | 12.5
Angle(horiz./X_top codeur) | 0
Mid Current (I réel moyen) | 12.5053
Inclinaison RefMag (niv max)
Incli. Cryostat(ecart niv max)
Incli. carriage (niv min)
Dx moyen(mm)
Dy moyen(mm)
Analysis Tool | DRI ROT NOR CEL FDW
Number of point | 15
q(°) = Angle(verticale,C2)
Nombre Mesure | 10
Sens du courant | +I / -I
Vitesse (%) | 80
Commentaire

## HCMQCM011_pos3ap1
Bench Number
Magnet Name | hcmqcm011
Magnet Type | 2
Aperture Number | 1
GMT Time | 2003-07-11 10:28
Run Number
Run Type | manual
Coil Name | taupe_quadrupole#4
Rref | 0.017
Meas Type | cmp
Shaft Pos | 5
Coil length | 0.7499
Température (bobine) | 25
Spec Curv (I spécifié) | 12.5
Angle(horiz./X_top codeur) | 0
Mid Current (I réel moyen) | 12.5053
Inclinaison RefMag (niv max)
Incli. Cryostat(ecart niv max)
Incli. carriage (niv min)
Dx moyen(mm)
Dy moyen(mm)
Analysis Tool | DRI ROT NOR CEL FDW
Number of point | 15
q(°) = Angle(verticale,C2)
Nombre Mesure | 10
Sens du courant | +I / -I
Vitesse (%) | 80
Commentaire

## HCMQCM011_pos4ap1
Bench Number
Magnet Name | hcmqcm011
Magnet Type | 2
Aperture Number | 1
GMT Time | 2003-07-11 10:28
Run Number
Run Type | manual
Coil Name | taupe_quadrupole#4
Rref | 0.017
Meas Type | cmp
Shaft Pos | 5
Coil length | 0.7499
Température (bobine) | 25
Spec Curv (I spécifié) | 12.5
Angle(horiz./X_top codeur) | 0
Mid Current (I réel moyen) | 12.5053
Inclinaison RefMag (niv max)
Incli. Cryostat(ecart niv max)
Incli. carriage (niv min)
Dx moyen(mm)
Dy moyen(mm)
Analysis Tool | DRI ROT NOR CEL FDW
Number of point | 15
q(°) = Angle(verticale,C2)
Nombre Mesure | 10
Sens du courant | +I / -I
Vitesse (%) | 80
Commentaire

## HCMQCM011_pos1ap1
Bench Number
Magnet Name | hcmqcm011
Magnet Type | 2
Aperture Number | 1
GMT Time | 2003-07-11 10:28
Run Number
Run Type | manual
Coil Name | taupe_quadrupole#4
Rref | 0.017
Meas Type | cmp
Shaft Pos | 5
Coil length | 0.7499
Température (bobine) | 25
Spec Curv (I spécifié) | 12.5
Angle(horiz./X_top codeur) | 0
Mid Current (I réel moyen) | 12.5053
Inclinaison RefMag (niv max)
Incli. Cryostat(ecart niv max)
Incli. carriage (niv min)
Dx moyen(mm)
Dy moyen(mm)
Analysis Tool | DRI ROT NOR CEL FDW
Number of point | 15
q(°) = Angle(verticale,C2)
Nombre Mesure | 10
Sens du courant | +I / -I
Vitesse (%) | 80
Commentaire

## Lmag_hcmqcm1
Fichiers | HCMQCM011_pos1ap1 |  |  |  |  | Long. mag (m)
C2 (mT)
Mutipôles | Position 1 | Position 2 | Position 3 | Position 4 | Position 5 | Intégrales
b3
b4
b5
b6
b7
b8
b9
b10
b11
b12
b13
b14
b15
a3
a4
a5
a6
a7
a8
a9
a10
a11
a12
a13
a14
a15
Angle[Horiz,C2](°) | [5 empty] | Gradient (T/m)
Temp. taupe (°C) | 25 | 25 | 25 | 25 | 25
Niv. moyen (mrad)
Intégrale(Cn) = Sum(Cn,pos=[1,5])/(Sum(C2,pos=[1,5]) | [5 empty] | Gradient = C2,moyen/Rref*(11870/Spec_curv)
C2,moyen(mT) = (C2,pos2+C2,pos3+C2,pos4)/3 Long_mag = Intégrale(C2)/C2,moyen*.7499 [Cn,x(T) = cn,x(unit)*C2,x(T)]
Taupe : | taupe_quadrupole#4

## HCMQCM011_pos5ap2
Bench Number
Magnet Name | hcmqcm011
Magnet Type | 2
Aperture Number | 2
GMT Time | 2003-07-11 09:32
Run Number
Run Type | manual
Coil Name | taupe_quadrupole#4
Rref | 0.017
Meas Type | cmp
Shaft Pos | 5
Coil length | 0.7499
Température (bobine) | 25
Spec Curv (I spécifié) | 12.5
Angle(horiz./X_top codeur) | 0
Mid Current (I réel moyen) | 12.5053
Inclinaison RefMag (niv max)
Incli. Cryostat(ecart niv max)
Incli. carriage (niv min)
Dx moyen(mm)
Dy moyen(mm)
Analysis Tool | DRI ROT NOR CEL FDW
Number of point | 15
q(°) = Angle(verticale,C2)
Nombre Mesure | 10
Sens du courant | +I / -I
Vitesse (%) | 80
Commentaire

## HCMQCM011_pos2ap2
Bench Number
Magnet Name | hcmqcm011
Magnet Type | 2
Aperture Number | 2
GMT Time | 2003-07-11 09:32
Run Number
Run Type | manual
Coil Name | taupe_quadrupole#4
Rref | 0.017
Meas Type | cmp
Shaft Pos | 5
Coil length | 0.7499
Température (bobine) | 25
Spec Curv (I spécifié) | 12.5
Angle(horiz./X_top codeur) | 0
Mid Current (I réel moyen) | 12.5053
Inclinaison RefMag (niv max)
Incli. Cryostat(ecart niv max)
Incli. carriage (niv min)
Dx moyen(mm)
Dy moyen(mm)
Analysis Tool | DRI ROT NOR CEL FDW
Number of point | 15
q(°) = Angle(verticale,C2)
Nombre Mesure | 10
Sens du courant | +I / -I
Vitesse (%) | 80
Commentaire

## HCMQCM011_pos3ap2
Bench Number
Magnet Name | hcmqcm011
Magnet Type | 2
Aperture Number | 2
GMT Time | 2003-07-11 09:32
Run Number
Run Type | manual
Coil Name | taupe_quadrupole#4
Rref | 0.017
Meas Type | cmp
Shaft Pos | 5
Coil length | 0.7499
Température (bobine) | 25
Spec Curv (I spécifié) | 12.5
Angle(horiz./X_top codeur) | 0
Mid Current (I réel moyen) | 12.5053
Inclinaison RefMag (niv max)
Incli. Cryostat(ecart niv max)
Incli. carriage (niv min)
Dx moyen(mm)
Dy moyen(mm)
Analysis Tool | DRI ROT NOR CEL FDW
Number of point | 15
q(°) = Angle(verticale,C2)
Nombre Mesure | 10
Sens du courant | +I / -I
Vitesse (%) | 80
Commentaire

## HCMQCM011_pos4ap2
Bench Number
Magnet Name | hcmqcm011
Magnet Type | 2
Aperture Number | 2
GMT Time | 2003-07-11 09:32
Run Number
Run Type | manual
Coil Name | taupe_quadrupole#4
Rref | 0.017
Meas Type | cmp
Shaft Pos | 5
Coil length | 0.7499
Température (bobine) | 25
Spec Curv (I spécifié) | 12.5
Angle(horiz./X_top codeur) | 0
Mid Current (I réel moyen) | 12.5053
Inclinaison RefMag (niv max)
Incli. Cryostat(ecart niv max)
Incli. carriage (niv min)
Dx moyen(mm)
Dy moyen(mm)
Analysis Tool | DRI ROT NOR CEL FDW
Number of point | 15
q(°) = Angle(verticale,C2)
Nombre Mesure | 10
Sens du courant | +I / -I
Vitesse (%) | 80
Commentaire

## HCMQCM011_pos1ap2
Bench Number
Magnet Name | hcmqcm011
Magnet Type | 2
Aperture Number | 2
GMT Time | 2003-07-11 09:32
Run Number
Run Type | manual
Coil Name | taupe_quadrupole#4
Rref | 0.017
Meas Type | cmp
Shaft Pos | 5
Coil length | 0.7499
Température (bobine) | 25
Spec Curv (I spécifié) | 12.5
Angle(horiz./X_top codeur) | 0
Mid Current (I réel moyen) | 12.5053
Inclinaison RefMag (niv max)
Incli. Cryostat(ecart niv max)
Incli. carriage (niv min)
Dx moyen(mm)
Dy moyen(mm)
Analysis Tool | DRI ROT NOR CEL FDW
Number of point | 15
q(°) = Angle(verticale,C2)
Nombre Mesure | 10
Sens du courant | +I / -I
Vitesse (%) | 80
Commentaire

## Lmag_hcmqcm2
Fichiers | HCMQCM011_pos1ap2 |  |  |  |  | Long. mag (m)
C2 (mT)
Mutipôles | Position 1 | Position 2 | Position 3 | Position 4 | Position 5 | Intégrales
b3
b4
b5
b6
b7
b8
b9
b10
b11
b12
b13
b14
b15
a3
a4
a5
a6
a7
a8
a9
a10
a11
a12
a13
a14
a15
Angle[Horiz,C2](°) | [5 empty] | Gradient (T/m)
Temp. taupe (°C) | 25 | 25 | 25 | 25 | 25
Niv. moyen (mrad)
Intégrale(Cn) = Sum(Cn,pos=[1,5])/(Sum(C2,pos=[1,5]) | [5 empty] | Gradient = C2,moyen/Rref*(11870/Spec_curv)
C2,moyen(mT) = (C2,pos2+C2,pos3+C2,pos4)/3 Long_mag = Intégrale(C2)/C2,moyen*.7499 [Cn,x(T) = cn,x(unit)*C2,x(T)]
Taupe : | taupe_quadrupole#4

## Result_HCMQCM1
Fri 11/07/2003 10:28:13 | LISSNER | HCMQCM011 | Aperture1 | Taupe_quadrupole#4
Position | Position 1 | Position 2 | Position 3 | Position 4 | Position 5 | Integrales
Cn (mT) | 0.002469 | 0.003975 | 0.003974 | 0.003974 | 0.00212 | 0.012382
Angle(Horiz,Cn) | 1.914018 | 0.145674 | -0.206814 | -0.016033 | -2.187139 | -9.867164
b1 | -151.6168 | 114.5576 | -30.53155 | 265.0889 | -114.5159 | 46.67428
b2 | 10000 | 10000 | 10000 | 10000 | 10000 | 10000
b3 | 1.021561 | 1.3193 | 1.488328 | 1.006945 | -0.2753932 | 1.03551
b4 | -0.2827723 | -0.4325727 | -0.31438 | -0.3336377 | -2.752376 | -0.6557559
b5 | 0.02228535 | 0.2651797 | -0.3150366 | 0.4016352 | -1.021928 | -0.04304921
b6 | 3.346556 | 4.203973 | 4.27467 | 4.285451 | 14.60552 | 5.447662
b7 | -0.1140663 | 0.04047282 | 0.1445 | 0.2116679 | -0.02948221 | 0.07463618
b8 | 0.06159645 | 0.07867433 | 0.1190195 | 0.128445 | 0.002434179 | 0.08800203
b9 | 0.0924022 | -0.001570517 | -0.08990997 | -0.08926623 | 0.09706389 | -0.01724568
b10 | -0.4056952 | -0.07892417 | -0.1009681 | -0.07145653 | -0.3010971 | -0.159817
b11 | -0.03968326 | 0.01037475 | 0.02677493 | 0.05063548 | 0.01608033 | 0.01726246
b12 | 0.08573158 | 0.07371372 | 0.05942839 | 0.05394035 | 0.04524701 | 0.06365554
b13 | 0.03940829 | -0.009161941 | 0.01255163 | -0.05087856 | -0.0218695 | -0.008364895
b14 | -0.1776847 | -0.167359 | -0.1666356 | -0.1647748 | -0.1186837 | -0.161858
b15 | -0.004991168 | -0.002806861 | -0.001100329 | -0.0002245176 | -0.001683133 | -0.001957849
a1 | -904.7617 | -911.8773 | -868.6657 | -804.2929 | -818.8843 | -862.5793
a2 | 38.28055 | 2.913484 | -4.136279 | -0.3206612 | -43.74307 | 0
a3 | -1.848848 | 0.5822376 | 1.015508 | 0.1344658 | 10.23486 | 1.454444
a4 | 0.9205771 | 0.1265876 | 0.6595738 | 0.358841 | 2.635775 | 0.75157
a5* | -1.460625 | -1.337345 | -0.9484833 | -1.121718 | -7.142129 | -1.955468
a6 | 0.6907618 | 0.07578187 | 0.1207415 | 0.1900544 | 1.241614 | 0.3561508
a7 | -0.1476679 | -0.2600642 | -0.166268 | -0.07253383 | 0.6052514 | -0.06445479
a8 | 0.1730975 | 0.1783214 | 0.284686 | 0.2382215 | 0.1010173 | 0.2076445
a9 | 0.3780978 | 0.110662 | 0.05986942 | 0.04685605 | 0.2944916 | 0.1466621
a10 | 0.05846326 | 0.04808708 | -8.510388e-05 | -0.004841521 | 0.1675499 | 0.04061914
a11 | -0.02355659 | -0.01810131 | -0.02751553 | -0.0142714 | 0.03717494 | -0.01316253
a12 | -0.02444627 | 0.01619436 | 0.001388319 | 0.05636505 | 0.03707534 | 0.01891364
a13* | 0.134517 | 0.123924 | 0.1101918 | 0.1049047 | 0.07675053 | 0.1115675
a14 | -0.006439605 | 0.007747338 | 0.002105948 | 0.00514487 | -0.02263546 | -0.0002882803
a15 | 0.002889002 | 0.004240401 | 0.00566018 | 0.003903108 | 0.008487816 | 0.00484376
Temp taupe(deg) | 26.27258 | 26.26953 | 26.27564 | 26.27258 | 26.27564
Niv init(mrad) | 0.2059937 | 0.151062 | 0.1373291 | 0.1271566 | 0.1200358
Dx moy (mm) | 0.0002636327 | -0.0001942962 | 5.12928e-05 | -0.000450695 | 0.000188584 | -4.690013e-05
Dy moy (mm) | 0.001537086 | 0.001550248 | 0.001476753 | 0.001367284 | 0.001392928 | 0.0007327556
| C2 centre (mT) | 0.003974 | Long. Mag. (m) | 3.115442
* = error on Conclusion : CONTACT CEA
Dx corrected | 0.0002636326 | -0.0001942963 | 5.129281e-05 | -0.000450695 | 0.0001885839 | -7.926629e-05
Dy corrected | 0.001537086 | 0.001550248 | 0.001476753 | 0.001367283 | 0.001392928 | 0.001466358
Feed down
| Position 1 | Position 2 | Position 3 | Position 4 | Position 5
b1' | 0 | 0 | 0 | 0 | 0
b2' | 10000.37 | 9999.864 | 9999.833 | 9999.925 | 9998.317
b3' | 0.7586985 | 1.299501 | 1.313595 | 0.9468976 | -1.014893
b4' | 0.2468703 | 0.04311977 | 0.01138855 | -0.01535734 | -0.4569045
b5' | -0.03050841 | -0.00961351 | -0.3029912 | -0.2428617 | -0.7204906
b6' | 3.416052 | 4.343491 | 4.363946 | 4.286784 | 14.306
b7' | -0.2169362 | -0.07965069 | -0.0260966 | 0.05371256 | -0.08723254
b8' | -0.2004311 | -0.001913153 | 0.07524346 | 0.1172292 | -0.1819898
b9' | -0.01179531 | -0.03291817 | -0.09258523 | -0.06871191 | -0.05655397
b10' | -0.3905501 | -0.06360314 | -0.0762581 | -0.07340248 | -0.3297733
b11' | -0.0007447794 | -0.01513721 | 0.02742072 | -0.01496182 | -0.01181465
b12' | -0.05288596 | -0.06063885 | -0.05498261 | -0.03112112 | -0.03312867
b13' | 0.01115604 | 0.006519831 | 0.003637321 | 0.0005316058 | -0.01487418
b14' | -0.1824253 | -0.1723235 | -0.1735657 | -0.1690864 | -0.1286816
b15' | -0.004991168 | -0.002806861 | -0.001100329 | -0.0002245176 | -0.001683133
Feed down
| Position 1 | Position 2 | Position 3 | Position 4 | Position 5
a1' | 0 | 0 | 0 | 0 | 0
a2' | 38.40794 | 3.140792 | -3.871575 | -0.1658169 | -43.56113
a3' | -1.882722 | 0.4595569 | 0.9395497 | 0.02542371 | 9.646013
a4' | 0.8380327 | 0.2844548 | 0.5386605 | 0.6070061 | 1.983925
a5' | 0.1058605 | 0.5751481 | 0.9099945 | 0.5764496 | -1.089603
a6' | 0.6151407 | 0.1157604 | 0.1930459 | 0.303737 | 1.267405
a7' | -0.08989189 | -0.2241099 | -0.08788252 | -0.04442863 | 0.6144918
a8' | 0.2868429 | 0.1670574 | 0.2236489 | 0.1708474 | 0.190777
a9' | 0.05612255 | 0.04094102 | -0.0190708 | -0.003712983 | 0.08918072
a10' | 0.01892982 | 0.05961676 | 0.02234349 | 0.03966736 | 0.1848495
a11' | 0.05754055 | 0.05380507 | 0.02931711 | 0.0170128 | 0.08248048
a12' | 0.04334454 | -0.0108277 | 0.01846199 | -0.02611408 | 0.02578918
a13' | -0.07563511 | -0.07562848 | -0.07790412 | -0.06915202 | -0.05293331
a14' | -0.01213037 | 0.003485388 | 0.001006876 | 0.003443384 | -0.02324802
a15' | 0.002889002 | 0.004240401 | 0.00566018 | 0.003903108 | 0.008487816
Feed down normalised
| Position 1 | Position 2 | Position 3 | Position 4 | Position 5 | Central | Sigma | Integrals |  | Coil Waviness
b1' | 0 | 0 | 0 | 0 | 0 | 0 | 0 | 0
b2' | 10000 | 10000 | 10000 | 10000 | 10000 | 10000 | 0 | 10000
b3' | 0.7586708 | 1.299519 | 1.313617 | 0.9469047 | -1.015064 | 1.18668 | 0.2077712 | 0.8400026 |  | -5.055458
b4' | 0.2468612 | 0.04312036 | 0.01138875 | -0.01535746 | -0.4569814 | 0.01305055 | 0.02927431 | -0.01233457 |  | -5.938835
b5' | -0.0305073 | -0.009613641 | -0.3029962 | -0.2428635 | -0.7206119 | -0.1851578 | 0.1549703 | -0.2307704 |  | -4.450837
b6' | 3.415927 | 4.34355 | 4.364019 | 4.286816 | 14.30841 | 4.331462 | 0.03999585 | 5.47552 |  | -4.893775
b7' | -0.2169282 | -0.07965178 | -0.02609704 | 0.05371296 | -0.08724723 | -0.01734529 | 0.06711172 | -0.05616704 |  | -4.047566
b8' | -0.2004237 | -0.001913179 | 0.07524472 | 0.11723 | -0.1820204 | 0.06352053 | 0.0604307 | -0.007475759
b9' | -0.01179488 | -0.03291862 | -0.09258678 | -0.06871242 | -0.05656349 | -0.06473927 | 0.03003185 | -0.055771
b10' | -0.3905358 | -0.06360401 | -0.07625938 | -0.07340303 | -0.3298288 | -0.0710888 | 0.006637491 | -0.1520745 |  | 0.0076176
b11' | -0.0007447521 | -0.01513742 | 0.02742118 | -0.01496193 | -0.01181664 | -0.000892722 | 0.02452072 | -0.002273997
b12' | -0.05288402 | -0.06063967 | -0.05498353 | -0.03112136 | -0.03313425 | -0.04891485 | 0.01566699 | -0.04748297
b13' | 0.01115563 | 0.006519919 | 0.003637382 | 0.0005316098 | -0.01487668 | 0.003562971 | 0.002994848 | 0.002330968
b14' | -0.1824187 | -0.1723258 | -0.1735686 | -0.1690876 | -0.1287033 | -0.1716607 | 0.002313356 | -0.167754 | alpha | 285
b15' | -0.004990985 | -0.002806899 | -0.001100347 | -0.0002245193 | -0.001683416 | -0.001377255 | 0.001313271 | -0.001957003 | beta | 0.5536
Feed down normalised
| Position 1 | Position 2 | Position 3 | Position 4 | Position 5 | Central | Sigma | Integrals
a1' | 0 | 0 | 0 | 0 | 0 | 0 | 0 | 0
a2' | 38.40653 | 3.140835 | -3.87164 | -0.1658182 | -43.56846 | -0.2988746 | 3.50813 | -0.06658461
a3' | -1.882653 | 0.4595632 | 0.9395655 | 0.02542391 | 9.647637 | 0.4748509 | 0.4572625 | 1.300046
a4' | 0.838002 | 0.2844586 | 0.5386695 | 0.6070107 | 1.984259 | 0.4767129 | 0.1699674 | 0.72428
a5' | 0.1058566 | 0.575156 | 0.9100097 | 0.5764539 | -1.089786 | 0.6872065 | 0.1929543 | 0.3721212
a6' | 0.6151182 | 0.1157619 | 0.1930491 | 0.3037393 | 1.267618 | 0.2041834 | 0.094482 | 0.4021601
a7' | -0.0898886 | -0.224113 | -0.08788399 | -0.04442896 | 0.6145952 | -0.1188086 | 0.0937488 | -0.02032787
a8' | 0.2868324 | 0.1670597 | 0.2236526 | 0.1708487 | 0.1908091 | 0.187187 | 0.03163691 | 0.2025506
a9' | 0.0561205 | 0.04094158 | -0.01907112 | -0.00371301 | 0.08919574 | 0.006052485 | 0.03117539 | 0.02421603
a10' | 0.01892912 | 0.05961757 | 0.02234386 | 0.03966766 | 0.1848806 | 0.04054303 | 0.01865227 | 0.05584403
a11' | 0.05753845 | 0.05380581 | 0.0293176 | 0.01701292 | 0.08249437 | 0.03337878 | 0.01872963 | 0.04329857
a12' | 0.04334296 | -0.01082785 | 0.0184623 | -0.02611428 | 0.02579352 | -0.006159941 | 0.02265193 | 0.005344379
a13' | -0.07563234 | -0.07562951 | -0.07790542 | -0.06915253 | -0.05294222 | -0.07422915 | 0.004541366 | -0.07170599
a14' | -0.01212993 | 0.003485436 | 0.001006893 | 0.00344341 | -0.02325193 | 0.002645246 | 0.001419011 | -0.002888976
a15' | 0.002888896 | 0.004240459 | 0.005660275 | 0.003903137 | 0.008489245 | 0.00460129 | 0.0009324873 | 0.004844398

## Result_HCMQCM2
Fri 11/07/2003 09:31:49 | LISSNER | HCMQCM011 | Aperture2 | Taupe_quadrupole#4
Position | Position 1 | Position 2 | Position 3 | Position 4 | Position 5 | Integrales
Cn (mT) | 0.002475 | 0.003975 | 0.003973 | 0.003973 | 0.002114 | 0.012381
Angle(Horiz,Cn) | 1.379066 | 0.272297 | -0.137895 | -0.090135 | -1.781429 | -9.542792
b1 | -86.85712 | -204.9429 | 25.58918 | -130.2417 | 67.51339 | -78.8919
b2 | 10000 | 10000 | 10000 | 10000 | 10000 | 10000
b3 | 1.819214 | 0.4289793 | -0.5310786 | -0.2374205 | 1.785236 | 0.4197595
b4 | -0.6928142 | -0.4847427 | -0.5068339 | -0.5300503 | -3.687977 | -0.9423439
b5 | -0.3837216 | -0.6934313 | 0.4571156 | 0.1085694 | 1.704995 | 0.130144
b6 | 4.357046 | 4.822485 | 4.900551 | 4.866987 | 14.93586 | 6.077156
b7 | -0.07110278 | 0.02921055 | 0.07899339 | 0.3254178 | 0.04802955 | 0.09985037
b8 | 0.1257592 | -0.09366993 | -0.00795233 | -0.1482308 | 0.09660523 | -0.02889851
b9 | 0.1196336 | 0.1457499 | 0.08858964 | -0.01872323 | 0.2551919 | 0.1025092
b10 | -0.2416495 | -0.03483041 | 0.03331157 | -0.02909792 | -0.3394967 | -0.08708814
b11 | -0.01018675 | -0.06408845 | -0.00719345 | 0.01482873 | 0.0157151 | -0.01310088
b12* | 0.157278 | 0.1074195 | 0.1259464 | 0.127738 | 0.07123637 | 0.1196144
b13 | 0.01457827 | 0.05185743 | -0.004431972 | 0.01381329 | -0.05135262 | 0.01033203
b14 | -0.1828022 | -0.1662944 | -0.1695975 | -0.1710443 | -0.1279172 | -0.1657941
b15 | 0.002395184 | -0.002779691 | -0.00152615 | -0.002756248 | -0.000998211 | -0.001468182
a1 | -1156.814 | -1102.549 | -1069.434 | -1030.534 | -1044.747 | -1077.987
a2 | 27.58138 | 5.445938 | -2.757903 | -1.802704 | -35.62874 | 0
a3 | -0.1325927 | 0.693581 | -0.686908 | -0.004338441 | -8.1877 | -1.067634
a4 | -0.3773958 | -0.1037333 | 1.303759 | 0.6002522 | -0.0806885 | 0.3662207
a5* | -2.156363 | -2.719333 | -2.714113 | -2.779806 | -9.240365 | -3.483219
a6 | 1.411849 | 0.08312665 | 0.1858058 | 0.2734495 | 1.55317 | 0.5414858
a7 | -0.3548202 | -0.05940392 | -0.0941804 | -0.01781448 | -0.4914485 | -0.1573731
a8 | -0.2067626 | -0.1429788 | -0.09226786 | 0.09316428 | -0.4670501 | -0.1250133
a9 | 0.2774804 | -0.09463455 | -0.003128784 | -0.0223786 | 0.344709 | 0.05683297
a10 | 0.1452076 | 0.1851749 | 0.04832926 | 0.006629585 | 0.1822323 | 0.1029029
a11 | -0.05791688 | -0.04602134 | -0.04073176 | -0.06161674 | -0.05353809 | -0.05124918
a12 | -0.04290822 | -0.09220236 | -0.02070702 | -0.02785552 | 0.01647472 | -0.03819235
a13* | 0.1829044 | 0.1469153 | 0.1602356 | 0.1471056 | 0.09661601 | 0.1491231
a14 | 0.0022816 | 0.0161807 | 0.01308726 | 0.005287969 | -0.02528622 | 0.005396581
a15 | -0.001232788 | -0.0005493577 | -1.9579e-05 | -0.003178931 | -0.001898455 | -0.001330135
Temp taupe(deg) | 25.45166 | 25.46387 | 25.48218 | 25.48523 | 25.50659
Niv init(mrad) | -0.2360026 | -0.201416 | -0.1795451 | -0.1698812 | -0.1576742
Dx moy (mm) | 0.00015308 | 0.0003494236 | -4.4003e-05 | 0.0002210951 | -0.0001210991 | 5.831377e-05
Dy moy (mm) | 0.001966161 | 0.001874143 | 0.001818026 | 0.001751947 | 0.001775638 | 0.000916849
| C2 centre (mT) | 0.003973 | Long. Mag. (m) | 3.115918
* = error on Conclusion : CONTACT CEA
Dx corrected | 0.00015308 | 0.0003494236 | -4.4003e-05 | 0.0002210951 | -0.0001210991 | 0.0001341863
Dy corrected | 0.001966162 | 0.001874143 | 0.001818026 | 0.001751948 | 0.001775638 | 0.001832415
Feed down
| Position 1 | Position 2 | Position 3 | Position 4 | Position 5
b1' | 0 | 0 | 0 | 0 | 0
b2' | 10000.06 | 9999.865 | 10000.15 | 9999.995 | 10001.68
b3' | 1.931443 | 0.4333964 | -0.9454254 | -0.4436797 | 1.889333
b4' | 0.2909547 | 0.6574026 | 0.6494514 | 0.6214976 | 0.1240404
b5' | -1.004 | -0.2436376 | 0.2943395 | 0.2841569 | 0.3618808
b6' | 4.599428 | 4.865381 | 4.959756 | 4.903396 | 15.2418
b7' | 0.1042184 | 0.1260709 | 0.1482091 | 0.2447152 | 0.3846939
b8' | -0.1223621 | 0.01375931 | -0.007109977 | -0.1317289 | -0.2059746
b9' | -0.05109816 | -0.04442265 | 0.04129748 | -0.0282781 | 0.1056511
b10' | -0.1755821 | 0.002732271 | 0.0770574 | 0.03633023 | -0.284696
b11' | 0.05998071 | 0.07201087 | 0.01357965 | 0.06468051 | -0.008795365
b12' | -0.09499586 | -0.07414761 | -0.07954824 | -0.05202713 | -0.04547164
b13' | -0.01025124 | -0.01576714 | -0.01691975 | -0.02219005 | -0.005172149
b14' | -0.1805041 | -0.1662464 | -0.1695129 | -0.1669597 | -0.1250416
b15' | 0.002395184 | -0.002779691 | -0.00152615 | -0.002756248 | -0.000998211
Feed down
| Position 1 | Position 2 | Position 3 | Position 4 | Position 5
a1' | 0 | 0 | 0 | 0 | 0
a2' | 27.9998 | 5.569035 | -2.867937 | -1.851752 | -35.13916
a3' | -0.3831732 | 0.526865 | -0.8596385 | -0.1447927 | -9.341596
a4' | -0.6325852 | -0.6330953 | 1.527401 | 0.5003949 | 0.8949479
a5' | 0.4268083 | -0.05254684 | -0.09612727 | -0.2541693 | -1.495483
a6' | 1.343338 | 0.09512228 | 0.2379551 | 0.4732764 | 1.604275
a7' | -0.2660389 | -0.1522614 | -0.09846171 | -0.1162651 | -0.3975269
a8' | -0.07608227 | -0.02999592 | -0.01641096 | 0.07539961 | -0.2734574
a9' | 0.03771321 | -0.09493774 | 0.02780721 | -0.04859098 | 0.01388405
a10' | 0.1282107 | 0.105062 | 0.0416907 | 0.01389782 | 0.2024604
a11' | 0.1379255 | 0.06339749 | 0.1080173 | 0.07920369 | 0.02701747
a12' | -0.002911338 | 0.01263805 | -0.03137169 | 0.01218529 | -0.05614914
a13' | -0.09167808 | -0.08708896 | -0.07598854 | -0.08115262 | -0.07473359
a14' | 0.00600445 | 0.01173241 | 0.01080302 | 0.000732494 | -0.02655656
a15' | -0.001232788 | -0.0005493577 | -1.9579e-05 | -0.003178931 | -0.001898455
Feed down normalised
| Position 1 | Position 2 | Position 3 | Position 4 | Position 5 | Central | Sigma | Integrals |  | Coil Waviness
b1' | 0 | 0 | 0 | 0 | 0 | 0 | 0 | 0
b2' | 10000 | 10000 | 10000 | 10000 | 10000 | 10000 | 0 | 10000
b3' | 1.931431 | 0.4334023 | -0.9454112 | -0.4436799 | 1.889015 | -0.3185629 | 0.6978699 | 0.301489 |  | -4.241514
b4' | 0.2909529 | 0.6574115 | 0.6494417 | 0.621498 | 0.1240195 | 0.6427837 | 0.01885981 | 0.5236184 |  | -5.233804
b5' | -1.003994 | -0.2436409 | 0.2943351 | 0.2841571 | 0.3618199 | 0.1116171 | 0.3077045 | -0.02362931 |  | -4.406975
b6' | 4.599399 | 4.865447 | 4.959681 | 4.903398 | 15.23923 | 4.909509 | 0.04741358 | 6.18567 |  | -4.4569
b7' | 0.1042177 | 0.1260726 | 0.1482069 | 0.2447153 | 0.384629 | 0.1729983 | 0.06308712 | 0.1897797 |  | -4.693352
b8' | -0.1223613 | 0.01375949 | -0.007109871 | -0.131729 | -0.2059399 | -0.04169312 | 0.07866845 | -0.07481005
b9' | -0.05109783 | -0.04442325 | 0.04129686 | -0.02827812 | 0.1056333 | -0.01046817 | 0.04555085 | -0.001696987
b10' | -0.175581 | 0.002732308 | 0.07705625 | 0.03633025 | -0.284648 | 0.03870627 | 0.0372189 | -0.03482516 |  | 0.009986621
b11' | 0.05998033 | 0.07201185 | 0.01357944 | 0.06468054 | -0.008793883 | 0.05009061 | 0.03183137 | 0.04403604
b12' | -0.09499525 | -0.07414861 | -0.07954705 | -0.05202715 | -0.04546398 | -0.06857427 | 0.01458222 | -0.06957657
b13' | -0.01025118 | -0.01576735 | -0.0169195 | -0.02219007 | -0.005171277 | -0.01829231 | 0.003424362 | -0.0154065
b14' | -0.180503 | -0.1662486 | -0.1695103 | -0.1669597 | -0.1250205 | -0.1675729 | 0.001715123 | -0.1640625 | alpha | 285
b15' | 0.002395169 | -0.002779729 | -0.001526127 | -0.002756249 | -0.0009980428 | -0.002354035 | 0.0007170854 | -0.001468511 | beta | 0.5536
Feed down normalised
| Position 1 | Position 2 | Position 3 | Position 4 | Position 5 | Central | Sigma | Integrals
a1' | 0 | 0 | 0 | 0 | 0 | 0 | 0 | 0
a2' | 27.99962 | 5.56911 | -2.867894 | -1.851753 | -35.13324 | 0.2831544 | 4.60588 | -0.09609582
a3' | -0.3831708 | 0.5268721 | -0.8596257 | -0.1447928 | -9.340022 | -0.1591821 | 0.6933609 | -1.368225
a4' | -0.6325812 | -0.6331039 | 1.527378 | 0.5003952 | 0.8947972 | 0.4648897 | 1.080678 | 0.3552827
a5' | 0.4268056 | -0.05254755 | -0.09612583 | -0.2541694 | -1.495231 | -0.1342809 | 0.1060882 | -0.22442
a6' | 1.343329 | 0.09512357 | 0.2379515 | 0.4732767 | 1.604005 | 0.2687839 | 0.1909527 | 0.6008135
a7' | -0.2660372 | -0.1522635 | -0.09846024 | -0.1162652 | -0.3974599 | -0.1223296 | 0.02740948 | -0.179105
a8' | -0.07608179 | -0.02999633 | -0.01641071 | 0.07539965 | -0.2734113 | 0.009664204 | 0.0573324 | -0.03944072
a9' | 0.03771297 | -0.09493903 | 0.02780679 | -0.048591 | 0.01388171 | -0.03857441 | 0.06198293 | -0.02042839
a10' | 0.1282099 | 0.1050635 | 0.04169007 | 0.01389783 | 0.2024263 | 0.05355045 | 0.04672574 | 0.08381143
a11' | 0.1379247 | 0.06339835 | 0.1080157 | 0.07920373 | 0.02701292 | 0.08353926 | 0.02262244 | 0.08445186
a12' | -0.00291132 | 0.01263822 | -0.03137122 | 0.0121853 | -0.05613968 | -0.002182569 | 0.02527913 | -0.009198883
a13' | -0.0916775 | -0.08709014 | -0.0759874 | -0.08115266 | -0.074721 | -0.08141007 | 0.005555843 | -0.08209344
a14' | 0.006004412 | 0.01173257 | 0.01080286 | 0.0007324944 | -0.02655209 | 0.007755974 | 0.006100249 | 0.003100952
a15' | -0.00123278 | -0.0005493651 | -1.957871e-05 | -0.003178933 | -0.001898135 | -0.001249292 | 0.001691982 | -0.001329812