## Sommaire
Jour | vit-esse | I(A) | NB mesures | Posi-tion | N° fich. Originel | N° fich. Epuré | N° run | NOM Fich.res | NOM Fich.raw | Observation | Nombre de fichiers | 12
28/11/2003 | 80 | ±12.5 | 5 | 1 |  | HCMQCM020V2_pos1ap1 | 2724 | THCMQCM020V2_pos1ap1.xls
28/11/2003 | 80 | ±12.5 | 5 | 2 |  | HCMQCM020V2_pos2ap1 | 2724 | THCMQCM020V2_pos2ap1.xls
28/11/2003 | 80 | ±12.5 | 5 | 3 |  | HCMQCM020V2_pos3ap1 | 2724 | THCMQCM020V2_pos3ap1.xls
28/11/2003 | 80 | ±12.5 | 5 | 4 |  | HCMQCM020V2_pos4ap1 | 2724 | THCMQCM020V2_pos4ap1.xls
28/11/2003 | 80 | ±12.5 | 5 | 5 |  | HCMQCM020V2_pos5ap1 | 2724 | THCMQCM020V2_pos5ap1.xls
Sommaire : Valeurs intégrales calculées avec les fichiers: HCMQCM020V2_pos1ap1+HCMQCM020V2_pos2ap1+HCMQCM020V2_pos3ap1+HCMQCM020V2_pos4ap1+HCMQCM020V2_pos5ap1
28/11/2003 | 80 | ±12.5 | 5 | 1 |  | HCMQCM020V2_pos1ap2 | 2724 | THCMQCM020V2_pos1ap2.xls
28/11/2003 | 80 | ±12.5 | 5 | 2 |  | HCMQCM020V2_pos2ap2 | 2724 | THCMQCM020V2_pos2ap2.xls
28/11/2003 | 80 | ±12.5 | 5 | 3 |  | HCMQCM020V2_pos3ap2 | 2724 | THCMQCM020V2_pos3ap2.xls
28/11/2003 | 80 | ±12.5 | 5 | 4 |  | HCMQCM020V2_pos4ap2 | 2724 | THCMQCM020V2_pos4ap2.xls
28/11/2003 | 80 | ±12.5 | 5 | 5 |  | HCMQCM020V2_pos5ap2 | 2724 | THCMQCM020V2_pos5ap2.xls
Sommaire : Valeurs intégrales calculées avec les fichiers: HCMQCM020V2_pos1ap2+HCMQCM020V2_pos2ap2+HCMQCM020V2_pos3ap2+HCMQCM020V2_pos4ap2+HCMQCM020V2_pos5ap2

## HCMQCM020V2_pos1ap1
Bench Number | 91 | Valeurs dipôlaires en Teslas (signal absolu mesuré par la bobine externe corrigé de la dérive de l'électronique)
Magnet Name | hcmqcm020v2 | (b1,sb1, a1,sa1) créé par le décentrement de la taupe (=[Babs(+I)-Babs(-I)]/2) | [6 empty] | -6.6598504e-05 | 1.227678e-07 | -8.0593049e-05 | 8.603313e-08
Magnet Type | 2 | (b1,sb1, a1,sa1) issu des champs constants/externes (=[Babs(+I)+Babs(-I)]/2) | [6 empty] | -2.26495e-06 | 6.284956e-08 | -1.121781e-06 | 1.215569e-07
Aperture Number | 1 | Valeurs quadripolaires: b2 (T), a2 (T), sc2 (T), q Y_top codeur (mrad) | [6 empty] | 0.002472472 | 4.108114e-05 | 3.91364e-08 | 8.3069406
GMT Time | 2003-11-28 11:25 |  | Les multipôles exprimés en unité sont rapportés au champ quadripôlaire local (C2= 2.473 mT)
Run Number | 2724 |  | Valeurs mesurées (unité) |  |  | Multipôle |  |  | Valeurs spécifiées (bn, an)
Run Type | manual | bn (normal) | sbn | an (skew) | san |  | Average |  | Uncertainty |  | Standard Deviation
Coil Name | taupe_quadrupole#12 | 1.5427498 | 0.0116049 | -1.9656825 | 0.02848553 | 3 | 0 | 0 | 2 | 2 | 1 | 1
Rref | 0.017 | -0.181495046 | 0.02459732 | -0.63987275 | 0.02466959 | 4 | 0 | 0 | 0.5 | 0.5 | 0.7 | 0.7
Meas Type | cmp | -0.51952293 | 0.01158887 | -0.26025232 | 0.006260821 | 5 | 0 | 0 | 0.5 | 0.5 | 0.6 | 0.6
Shaft Pos | 1 | 3.6589137 | 0.003503439 | 0.65708499 | 0.006208073 | 6 | 3.925 | 0 | 1 | 0.3 | 0.5 | 0.5
Coil length | 0.7499 | 0.21951349 | 0.001715311 | -0.14708192 | 0.006603777 | 7 | 0 | 0 | 0.15 | 0.15 | 0.15 | 0.15
Température (bobine) | 21.463013 | 0.026336741 | 0.006617859 | 0.0575850967 | 0.004340706 | 8 | 0 | 0 | 0.1 | 0.1 | 0.1 | 0.1
Spec Curv (I spécifié) | 12.5 | -0.104730835 | 0.003565318 | 0.004016337 | 0.004027031 | 9 | 0 | 0 | 0.1 | 0.1 | 0.1 | 0.1
Angle(horiz./X_top codeur) | 0 | -0.34570358 | 0.004704877 | 0.077508687 | 0.002823727 | 10 | -0.26 | 0 | 0.2 | 0.1 | 0.3 | 0.3
Mid Current (I réel moyen) | 12.5148 | 0.040598419 | 0.002780339 | 0.0104805467 | 0.002867232 | 11 | 0 | 0 | 0 | 0 | 0.05 | 0.05
Inclinaison RefMag (niv max) | 0.495 | 0.00626604611 | 0.001876223 | 0.029699202 | 0.002544546 | 12 | 0 | 0 | 0 | 0 | 0.05 | 0.05
Incli. Cryostat(ecart niv max) | 1.526 | 0.035134583 | 0.001744323 | 0.058851813 | 0.001123242 | 13 | 0 | 0 | 0 | 0 | 0.05 | 0.05
Incli. carriage (niv min) | 0.4 | -0.18637856 | 0.00164531 | 0.0129847113 | 0.000890351 | 14 | 0 | 0 | 0 | 0 | 0.05 | 0.05
Dx moyen(mm) | 0.4485808 | 0.00453885333 | 0.00142305 | -0.00353295906 | 0.0006792002 | 15 | 0 | 0 | 0 | 0 | 0.05 | 0.05
Dy moyen(mm) | 0.5615862 |  |  | Multipôle refusé (orange) : (av.+unc.+2*STDV)+s < multipôle < (av.-unc.-2*STDV)-s
Analysis Tool | DRI ROT NOR CEL FDW |  |  | Multipôle litigieux (vert): (av.+unc.+2*STDV)-s < multipôle < (av.-unc.-2*STDV)+s
Number of point | 15
q(°) = Angle(verticale,C2) | 0.475953 |  |  |  | VALEURS PRINCIPALES
Nombre Mesure | 10 |  | Module de C2 (mT) |  |  | 2.4728137 | Module de C6 (unité) |  |  | 3.717447
Sens du courant | +I / -I |  | Module de C3 (unité) |  |  | 2.498797 | Module de C10 (unité) |  |  | 0.354286
Vitesse (%) | 80
Commentaire

## HCMQCM020V2_pos2ap1
Bench Number | 91 | Valeurs dipôlaires en Teslas (signal absolu mesuré par la bobine externe corrigé de la dérive de l'électronique)
Magnet Name | hcmqcm020v2 | (b1,sb1, a1,sa1) créé par le décentrement de la taupe (=[Babs(+I)-Babs(-I)]/2) | [6 empty] | -4.1547698e-05 | 1.711888e-07 | -9.04025e-05 | 1.257731e-07
Magnet Type | 2 | (b1,sb1, a1,sa1) issu des champs constants/externes (=[Babs(+I)+Babs(-I)]/2) | [6 empty] | -9.21782e-07 | 1.40188e-07 | -1.2765e-06 | 8.624199e-08
Aperture Number | 1 | Valeurs quadripolaires: b2 (T), a2 (T), sc2 (T), q Y_top codeur (mrad) | [6 empty] | 0.003969939 | 6.038754e-05 | 5.3957e-08 | 7.6050154
GMT Time | 2003-11-28 11:32 |  | Les multipôles exprimés en unité sont rapportés au champ quadripôlaire local (C2= 3.97 mT)
Run Number | 2724 |  | Valeurs mesurées (unité) |  |  | Multipôle |  |  | Valeurs spécifiées (bn, an)
Run Type | manual | bn (normal) | sbn | an (skew) | san |  | Average |  | Uncertainty |  | Standard Deviation
Coil Name | taupe_quadrupole#12 | 0.28620672 | 0.009202726 | -1.3037851 | 0.01102248 | 3 | 0 | 0 | 2 | 2 | 1 | 1
Rref | 0.017 | 0.54121518 | 0.009551556 | 0.091647676 | 0.01075298 | 4 | 0 | 0 | 0.5 | 0.5 | 0.7 | 0.7
Meas Type | cmp | -0.92572756 | 0.007228582 | -0.90633343 | 0.007063451 | 5 | 0 | 0 | 0.5 | 0.5 | 0.6 | 0.6
Shaft Pos | 2 | 3.9786519 | 0.002180258 | 0.21987041 | 0.007109679 | 6 | 3.925 | 0 | 1 | 0.3 | 0.5 | 0.5
Coil length | 0.7499 | -0.18356414 | 0.003299677 | 0.32080464 | 0.001050776 | 7 | 0 | 0 | 0.15 | 0.15 | 0.15 | 0.15
Température (bobine) | 21.511841 | 0.081499956 | 0.001432992 | 0.076432011 | 0.001517713 | 8 | 0 | 0 | 0.1 | 0.1 | 0.1 | 0.1
Spec Curv (I spécifié) | 12.5 | -0.13088448 | 0.002654639 | -0.052713859 | 0.002506685 | 9 | 0 | 0 | 0.1 | 0.1 | 0.1 | 0.1
Angle(horiz./X_top codeur) | 0 | -0.1219883 | 0.002866848 | 0.056655306 | 0.001126907 | 10 | -0.26 | 0 | 0.2 | 0.1 | 0.3 | 0.3
Mid Current (I réel moyen) | 12.5148 | 0.040788863 | 0.0008908589 | -0.00023935266 | 0.001498586 | 11 | 0 | 0 | 0 | 0 | 0.05 | 0.05
Inclinaison RefMag (niv max) | -0.187 | -0.00125111366 | 0.001510843 | 0.023127807 | 0.0006124309 | 12 | 0 | 0 | 0 | 0 | 0.05 | 0.05
Incli. Cryostat(ecart niv max) | 34.078 | 0.0127698912 | 0.0008976139 | 0.057251825 | 0.001206922 | 13 | 0 | 0 | 0 | 0 | 0.05 | 0.05
Incli. carriage (niv min) | -0.261 | -0.15883972 | 0.0003555782 | 0.0150504254 | 0.001117292 | 14 | 0 | 0 | 0 | 0 | 0.05 | 0.05
Dx moyen(mm) | 0.1719862 | 0.00560572097 | 0.0004716447 | -0.009795259 | 0.0007143654 | 15 | 0 | 0 | 0 | 0 | 0.05 | 0.05
Dy moyen(mm) | 0.3897359 |  |  | Multipôle refusé (orange) : (av.+unc.+2*STDV)+s < multipôle < (av.-unc.-2*STDV)-s
Analysis Tool | DRI ROT NOR CEL FDW |  |  | Multipôle litigieux (vert): (av.+unc.+2*STDV)-s < multipôle < (av.-unc.-2*STDV)+s
Number of point | 15
q(°) = Angle(verticale,C2) | 0.4357357 |  |  |  | VALEURS PRINCIPALES
Nombre Mesure | 10 |  | Module de C2 (mT) |  |  | 3.9703978 | Module de C6 (unité) |  |  | 3.984723
Sens du courant | +I / -I |  | Module de C3 (unité) |  |  | 1.33483 | Module de C10 (unité) |  |  | 0.1345027
Vitesse (%) | 80
Commentaire

## HCMQCM020V2_pos3ap1
Bench Number | 91 | Valeurs dipôlaires en Teslas (signal absolu mesuré par la bobine externe corrigé de la dérive de l'électronique)
Magnet Name | hcmqcm020v2 | (b1,sb1, a1,sa1) créé par le décentrement de la taupe (=[Babs(+I)-Babs(-I)]/2) | [6 empty] | -3.9476766e-05 | 1.002095e-07 | -8.6376555e-05 | 2.315121e-07
Magnet Type | 2 | (b1,sb1, a1,sa1) issu des champs constants/externes (=[Babs(+I)+Babs(-I)]/2) | [6 empty] | -9.19724e-07 | 9.233807e-08 | -8.63941e-07 | 1.349633e-07
Aperture Number | 1 | Valeurs quadripolaires: b2 (T), a2 (T), sc2 (T), q Y_top codeur (mrad) | [6 empty] | 0.003967974 | 6.679207e-05 | 6.560535e-08 | 8.4155993
GMT Time | 2003-11-28 11:38 |  | Les multipôles exprimés en unité sont rapportés au champ quadripôlaire local (C2= 3.969 mT)
Run Number | 2724 |  | Valeurs mesurées (unité) |  |  | Multipôle |  |  | Valeurs spécifiées (bn, an)
Run Type | manual | bn (normal) | sbn | an (skew) | san |  | Average |  | Uncertainty |  | Standard Deviation
Coil Name | taupe_quadrupole#12 | 1.20569 | 0.006371851 | -1.19881153 | 0.01564858 | 3 | 0 | 0 | 2 | 2 | 1 | 1
Rref | 0.017 | 0.44474224 | 0.009902005 | 0.28922791 | 0.0100219 | 4 | 0 | 0 | 0.5 | 0.5 | 0.7 | 0.7
Meas Type | cmp | -0.64977002 | 0.004990674 | -0.93699977 | 0.005801605 | 5 | 0 | 0 | 0.5 | 0.5 | 0.6 | 0.6
Shaft Pos | 3 | 4.3951606 | 0.003295142 | -0.16644151 | 0.004141212 | 6 | 3.925 | 0 | 1 | 0.3 | 0.5 | 0.5
Coil length | 0.7499 | 0.110168356 | 0.002620553 | 0.16294753 | 0.002841139 | 7 | 0 | 0 | 0.15 | 0.15 | 0.15 | 0.15
Température (bobine) | 21.600342 | 0.123163592 | 0.001876111 | 0.120057439 | 0.001876922 | 8 | 0 | 0 | 0.1 | 0.1 | 0.1 | 0.1
Spec Curv (I spécifié) | 12.5 | -0.0005777322 | 0.001504725 | -0.0214245061 | 0.003477081 | 9 | 0 | 0 | 0.1 | 0.1 | 0.1 | 0.1
Angle(horiz./X_top codeur) | 0 | -0.076781631 | 0.001674759 | -0.005909182 | 0.002326295 | 10 | -0.26 | 0 | 0.2 | 0.1 | 0.3 | 0.3
Mid Current (I réel moyen) | 12.5147 | 0.0160023019 | 0.001328418 | 0.025736688 | 0.002488242 | 11 | 0 | 0 | 0 | 0 | 0.05 | 0.05
Inclinaison RefMag (niv max) | 0.405 | -0.0048396959 | 0.0005633213 | 0.024357811 | 0.001105637 | 12 | 0 | 0 | 0 | 0 | 0.05 | 0.05
Incli. Cryostat(ecart niv max) | 2.543 | 0.0186958689 | 0.0004419617 | 0.045454398 | 0.001207655 | 13 | 0 | 0 | 0 | 0 | 0.05 | 0.05
Incli. carriage (niv min) | 0.322 | -0.17014907 | 0.0006850577 | 0.01013575938 | 0.001480517 | 14 | 0 | 0 | 0 | 0 | 0.05 | 0.05
Dx moyen(mm) | 0.162853 | 0.001780466 | 0.0004728615 | -0.0039458334 | 0.0006666927 | 15 | 0 | 0 | 0 | 0 | 0.05 | 0.05
Dy moyen(mm) | 0.3728054 |  |  | Multipôle refusé (orange) : (av.+unc.+2*STDV)+s < multipôle < (av.-unc.-2*STDV)-s
Analysis Tool | DRI ROT NOR CEL FDW |  |  | Multipôle litigieux (vert): (av.+unc.+2*STDV)-s < multipôle < (av.-unc.-2*STDV)+s
Number of point | 15
q(°) = Angle(verticale,C2) | 0.4821787 |  |  |  | VALEURS PRINCIPALES
Nombre Mesure | 10 |  | Module de C2 (mT) |  |  | 3.9685362 | Module de C6 (unité) |  |  | 4.398311
Sens du courant | +I / -I |  | Module de C3 (unité) |  |  | 1.700246 | Module de C10 (unité) |  |  | 0.07700868
Vitesse (%) | 80
Commentaire

## HCMQCM020V2_pos4ap1
Bench Number | 91 | Valeurs dipôlaires en Teslas (signal absolu mesuré par la bobine externe corrigé de la dérive de l'électronique)
Magnet Name | hcmqcm020v2 | (b1,sb1, a1,sa1) créé par le décentrement de la taupe (=[Babs(+I)-Babs(-I)]/2) | [6 empty] | -5.2285091e-05 | 2.128693e-07 | -0.00011180371 | 1.930541e-07
Magnet Type | 2 | (b1,sb1, a1,sa1) issu des champs constants/externes (=[Babs(+I)+Babs(-I)]/2) | [6 empty] | -3.363899e-06 | 1.601982e-07 | 3.8201e-07 | 1.343468e-07
Aperture Number | 1 | Valeurs quadripolaires: b2 (T), a2 (T), sc2 (T), q Y_top codeur (mrad) | [6 empty] | 0.003968968 | 6.654323e-05 | 2.695435e-08 | 8.382152
GMT Time | 2003-11-28 11:44 |  | Les multipôles exprimés en unité sont rapportés au champ quadripôlaire local (C2= 3.97 mT)
Run Number | 2724 |  | Valeurs mesurées (unité) |  |  | Multipôle |  |  | Valeurs spécifiées (bn, an)
Run Type | manual | bn (normal) | sbn | an (skew) | san |  | Average |  | Uncertainty |  | Standard Deviation
Coil Name | taupe_quadrupole#12 | 1.4400629 | 0.006545104 | -1.6791363 | 0.01266611 | 3 | 0 | 0 | 2 | 2 | 1 | 1
Rref | 0.017 | 0.25118584 | 0.006589196 | 2.2844428 | 0.01362004 | 4 | 0 | 0 | 0.5 | 0.5 | 0.7 | 0.7
Meas Type | cmp | -0.71487928 | 0.004906377 | -0.90270382 | 0.005460815 | 5 | 0 | 0 | 0.5 | 0.5 | 0.6 | 0.6
Shaft Pos | 4 | 3.7257119 | 0.005949283 | -0.134479065 | 0.002058344 | 6 | 3.925 | 0 | 1 | 0.3 | 0.5 | 0.5
Coil length | 0.7499 | 0.28824759 | 0.005106877 | 0.009681515 | 0.005416449 | 7 | 0 | 0 | 0.15 | 0.15 | 0.15 | 0.15
Température (bobine) | 21.685792 | 0.132602728 | 0.003504751 | 0.22333319 | 0.004442243 | 8 | 0 | 0 | 0.1 | 0.1 | 0.1 | 0.1
Spec Curv (I spécifié) | 12.5 | -0.0221541463 | 0.001629106 | -0.024072352 | 0.003197961 | 9 | 0 | 0 | 0.1 | 0.1 | 0.1 | 0.1
Angle(horiz./X_top codeur) | 0 | -0.043663028 | 0.001936232 | 0.005167567 | 0.001544748 | 10 | -0.26 | 0 | 0.2 | 0.1 | 0.3 | 0.3
Mid Current (I réel moyen) | 12.515 | 0.032546264 | 0.001013229 | -0.001493357 | 0.002440415 | 11 | 0 | 0 | 0 | 0 | 0.05 | 0.05
Inclinaison RefMag (niv max) | -0.254 | -0.007984933 | 0.001171125 | 0.02638691 | 0.00139048 | 12 | 0 | 0 | 0 | 0 | 0.05 | 0.05
Incli. Cryostat(ecart niv max) | 28.483 | 0.0180609056 | 0.0009211146 | 0.052362376 | 0.001383714 | 13 | 0 | 0 | 0 | 0 | 0.05 | 0.05
Incli. carriage (niv min) | -0.311 | -0.16555422 | 0.0008577201 | 0.00989051752 | 0.0008809618 | 14 | 0 | 0 | 0 | 0 | 0.05 | 0.05
Dx moyen(mm) | 0.2158568 | 0.005194551 | 0.0005995476 | -0.0051407742 | 0.0007893774 | 15 | 0 | 0 | 0 | 0 | 0.05 | 0.05
Dy moyen(mm) | 0.4824998 |  |  | Multipôle refusé (orange) : (av.+unc.+2*STDV)+s < multipôle < (av.-unc.-2*STDV)-s
Analysis Tool | DRI ROT NOR CEL FDW |  |  | Multipôle litigieux (vert): (av.+unc.+2*STDV)-s < multipôle < (av.-unc.-2*STDV)+s
Number of point | 15
q(°) = Angle(verticale,C2) | 0.4802623 |  |  |  | VALEURS PRINCIPALES
Nombre Mesure | 10 |  | Module de C2 (mT) |  |  | 3.9695261 | Module de C6 (unité) |  |  | 3.728138
Sens du courant | +I / -I |  | Module de C3 (unité) |  |  | 2.212076 | Module de C10 (unité) |  |  | 0.04396776
Vitesse (%) | 80
Commentaire

## HCMQCM020V2_pos5ap1
Bench Number | 91 | Valeurs dipôlaires en Teslas (signal absolu mesuré par la bobine externe corrigé de la dérive de l'électronique)
Magnet Name | hcmqcm020v2 | (b1,sb1, a1,sa1) créé par le décentrement de la taupe (=[Babs(+I)-Babs(-I)]/2) | [6 empty] | -3.2326608e-06 | 1.077866e-07 | -7.7443145e-05 | 1.579735e-07
Magnet Type | 2 | (b1,sb1, a1,sa1) issu des champs constants/externes (=[Babs(+I)+Babs(-I)]/2) | [6 empty] | -5.1230262e-06 | 7.311892e-08 | -1.096115e-06 | 1.964699e-07
Aperture Number | 1 | Valeurs quadripolaires: b2 (T), a2 (T), sc2 (T), q Y_top codeur (mrad) | [6 empty] | 0.002114917 | 4.465695e-05 | 8.95081e-08 | 10.556047
GMT Time | 2003-11-28 11:51 |  | Les multipôles exprimés en unité sont rapportés au champ quadripôlaire local (C2= 2.115 mT)
Run Number | 2724 |  | Valeurs mesurées (unité) |  |  | Multipôle |  |  | Valeurs spécifiées (bn, an)
Run Type | manual | bn (normal) | sbn | an (skew) | san |  | Average |  | Uncertainty |  | Standard Deviation
Coil Name | taupe_quadrupole#12 | -3.0198156 | 0.02293532 | 9.8791959 | 0.03401969 | 3 | 0 | 0 | 2 | 2 | 1 | 1
Rref | 0.017 | -0.2380352 | 0.008730178 | 2.6885595 | 0.02469784 | 4 | 0 | 0 | 0.5 | 0.5 | 0.7 | 0.7
Meas Type | cmp | -0.119780909 | 0.0143922 | -1.01689301 | 0.01502827 | 5 | 0 | 0 | 0.5 | 0.5 | 0.6 | 0.6
Shaft Pos | 5 | 13.085236 | 0.005378961 | 1.2315784 | 0.01228024 | 6 | 3.925 | 0 | 1 | 0.3 | 0.5 | 0.5
Coil length | 0.7499 | 0.11101137 | 0.004392396 | 0.3057078 | 0.007495855 | 7 | 0 | 0 | 0.15 | 0.15 | 0.15 | 0.15
Température (bobine) | 21.743775 | -0.15305224 | 0.004622466 | -0.029771089 | 0.004308935 | 8 | 0 | 0 | 0.1 | 0.1 | 0.1 | 0.1
Spec Curv (I spécifié) | 12.5 | -0.0061633913 | 0.004954158 | 0.057511584 | 0.005668862 | 9 | 0 | 0 | 0.1 | 0.1 | 0.1 | 0.1
Angle(horiz./X_top codeur) | 0 | -0.33775099 | 0.004525514 | 0.16493493 | 0.003043255 | 10 | -0.26 | 0 | 0.2 | 0.1 | 0.3 | 0.3
Mid Current (I réel moyen) | 12.515 | 0.000582717 | 0.002687321 | 0.019105401 | 0.001768029 | 11 | 0 | 0 | 0 | 0 | 0.05 | 0.05
Inclinaison RefMag (niv max) | 0.318 | -0.0220026146 | 0.00333437 | -0.00310347756 | 0.003854153 | 12 | 0 | 0 | 0 | 0 | 0.05 | 0.05
Incli. Cryostat(ecart niv max) | 2.543 | -0.01293796631 | 0.002405615 | 0.029106961 | 0.003019598 | 13 | 0 | 0 | 0 | 0 | 0.05 | 0.05
Incli. carriage (niv min) | 0.263 | -0.13509284 | 0.001770663 | -0.0291937839 | 0.0009907393 | 14 | 0 | 0 | 0 | 0 | 0.05 | 0.05
Dx moyen(mm) | 0.0128427 | -0.0011186159 | 0.001356949 | 0.002941346715 | 0.00130277 | 15 | 0 | 0 | 0 | 0 | 0.05 | 0.05
Dy moyen(mm) | 0.622755 |  |  | Multipôle refusé (orange) : (av.+unc.+2*STDV)+s < multipôle < (av.-unc.-2*STDV)-s
Analysis Tool | DRI ROT NOR CEL FDW |  |  | Multipôle litigieux (vert): (av.+unc.+2*STDV)-s < multipôle < (av.-unc.-2*STDV)+s
Number of point | 15
q(°) = Angle(verticale,C2) | 0.6048175 |  |  |  | VALEURS PRINCIPALES
Nombre Mesure | 10 |  | Module de C2 (mT) |  |  | 2.115388 | Module de C6 (unité) |  |  | 13.14307
Sens du courant | +I / -I |  | Module de C3 (unité) |  |  | 10.33043 | Module de C10 (unité) |  |  | 0.3758713
Vitesse (%) | 80
Commentaire

## Lmag_hcmqcm1
Fichiers | HCMQCM020_pos1ap1 | HCMQCM020V2_pos2ap1 | HCMQCM020V2_pos3ap1 | HCMQCM020V2_pos4ap1 | HCMQCM020V2_pos5ap1 | Long. mag (m)
C2 (mT) | 2.4728137 | 3.9703978 | 3.9685362 | 3.9695261 | 2.115388 | 3.116485
Mutipôles | Position 1 | Position 2 | Position 3 | Position 4 | Position 5 | Intégrales
b3 | 1.5427498 | 0.28620672 | 1.20569 | 1.4400629 | -3.0198156 | 0.5494686
b4 | -0.181495046 | 0.54121518 | 0.44474224 | 0.25118584 | -0.2380352 | 0.2399615
b5 | -0.51952293 | -0.92572756 | -0.64977002 | -0.71487928 | -0.119780909 | -0.6443692
b6 | 3.6589137 | 3.9786519 | 4.3951606 | 3.7257119 | 13.085236 | 5.137807
b7 | 0.21951349 | -0.18356414 | 0.110168356 | 0.28824759 | 0.11101137 | 0.09882235
b8 | 0.026336741 | 0.081499956 | 0.123163592 | 0.132602728 | -0.15305224 | 0.06547369
b9 | -0.104730835 | -0.13088448 | -0.0005777322 | -0.0221541463 | -0.0061633913 | -0.05346024
b10 | -0.34570358 | -0.1219883 | -0.076781631 | -0.043663028 | -0.33775099 | -0.153468
b11 | 0.040598419 | 0.040788863 | 0.0160023019 | 0.032546264 | 0.000582717 | 0.02765844
b12 | 0.00626604611 | -0.00125111366 | -0.0048396959 | -0.007984933 | -0.0220026146 | -0.005268922
b13 | 0.035134583 | 0.0127698912 | 0.0186958689 | 0.0180609056 | -0.01293796631 | 0.0155245
b14 | -0.18637856 | -0.15883972 | -0.17014907 | -0.16555422 | -0.13509284 | -0.164259
b15 | 0.00453885333 | 0.00560572097 | 0.001780466 | 0.005194551 | -0.0011186159 | 0.003564365
a3 | -1.9656825 | -1.3037851 | -1.19881153 | -1.6791363 | 9.8791959 | -0.03406034
a4 | -0.63987275 | 0.091647676 | 0.28922791 | 2.2844428 | 2.6885595 | 0.8901743
a5 | -0.26025232 | -0.90633343 | -0.93699977 | -0.90270382 | -1.01689301 | -0.8301684
a6 | 0.65708499 | 0.21987041 | -0.16644151 | -0.134479065 | 1.2315784 | 0.2369413
a7 | -0.14708192 | 0.32080464 | 0.16294753 | 0.009681515 | 0.3057078 | 0.1358942
a8 | 0.0575850967 | 0.076432011 | 0.120057439 | 0.22333319 | -0.029771089 | 0.1058314
a9 | 0.004016337 | -0.052713859 | -0.0214245061 | -0.024072352 | 0.057511584 | -0.01565673
a10 | 0.077508687 | 0.056655306 | -0.005909182 | 0.005167567 | 0.16493493 | 0.04622584
a11 | 0.0104805467 | -0.00023935266 | 0.025736688 | -0.001493357 | 0.019105401 | 0.009795346
a12 | 0.029699202 | 0.023127807 | 0.024357811 | 0.02638691 | -0.00310347756 | 0.0218293
a13 | 0.058851813 | 0.057251825 | 0.045454398 | 0.052362376 | 0.029106961 | 0.04986802
a14 | 0.0129847113 | 0.0150504254 | 0.01013575938 | 0.00989051752 | -0.0291937839 | 0.006643378
a15 | -0.00353295906 | -0.009795259 | -0.0039458334 | -0.0051407742 | 0.002941346715 | -0.004696159
Angle[Horiz,C2](°) | 0.475953 | 0.4357357 | 0.4821787 | 0.4802623 | 0.6048175 | Gradient (T/m)
Temp. taupe (°C) | 21.463013 | 21.511841 | 21.600342 | 21.685792 | 21.743775 | 221.73
Niv. moyen (mrad) | 0.4475 | -0.224 | 0.3635 | -0.2825 | 0.2905 | C2,moyen=3.969
Intégrale(Cn) = Sum(Cn,pos=[1,5])/(Sum(C2,pos=[1,5]) | [5 empty] | Gradient = C2,moyen/Rref*(11870/Spec_curv)
C2,moyen(mT) = (C2,pos2+C2,pos3+C2,pos4)/3 Long_mag = Intégrale(C2)/C2,moyen*.7499 [Cn,x(T) = cn,x(unit)*C2,x(T)]
Taupe : | taupe_quadrupole#12

## HCMQCM020V2_pos1ap2
Bench Number | 91 | Valeurs dipôlaires en Teslas (signal absolu mesuré par la bobine externe corrigé de la dérive de l'électronique)
Magnet Name | hcmqcm020v2 | (b1,sb1, a1,sa1) créé par le décentrement de la taupe (=[Babs(+I)-Babs(-I)]/2) | [6 empty] | -4.6512623e-05 | 1.339174e-07 | -6.6481993e-05 | 2.118633e-07
Magnet Type | 2 | (b1,sb1, a1,sa1) issu des champs constants/externes (=[Babs(+I)+Babs(-I)]/2) | [6 empty] | -3.85145e-07 | 1.24386e-07 | -2.801087e-06 | 7.951589e-08
Aperture Number | 2 | Valeurs quadripolaires: b2 (T), a2 (T), sc2 (T), q Y_top codeur (mrad) | [6 empty] | 0.002476595 | 3.38709e-05 | 7.370143e-08 | 6.8377728
GMT Time | 2003-11-28 10:43 |  | Les multipôles exprimés en unité sont rapportés au champ quadripôlaire local (C2= 2.477 mT)
Run Number | 2724 |  | Valeurs mesurées (unité) |  |  | Multipôle |  |  | Valeurs spécifiées (bn, an)
Run Type | manual | bn (normal) | sbn | an (skew) | san |  | Average |  | Uncertainty |  | Standard Deviation
Coil Name | taupe_quadrupole#12 | -3.4268908 | 0.01181437 | -2.1695063 | 0.03345588 | 3 | 0 | 0 | 2 | 2 | 1 | 1
Rref | 0.017 | 0.44851357 | 0.01603474 | 4.6530841 | 0.03421359 | 4 | 0 | 0 | 0.5 | 0.5 | 0.7 | 0.7
Meas Type | cmp | 0.66959744 | 0.009332812 | -0.38732039 | 0.00679324 | 5 | 0 | 0 | 0.5 | 0.5 | 0.6 | 0.6
Shaft Pos | 1 | 3.2234529 | 0.004440401 | 0.74570913 | 0.008029453 | 6 | 3.925 | 0 | 1 | 0.3 | 0.5 | 0.5
Coil length | 0.7499 | 0.3153674 | 0.002652501 | 0.14297457 | 0.003661518 | 7 | 0 | 0 | 0.15 | 0.15 | 0.15 | 0.15
Température (bobine) | 21.35315 | -0.10256093 | 0.002825569 | 0.28336836 | 0.003707108 | 8 | 0 | 0 | 0.1 | 0.1 | 0.1 | 0.1
Spec Curv (I spécifié) | 12.5 | -0.15487569 | 0.003144289 | 0.059445573 | 0.004548961 | 9 | 0 | 0 | 0.1 | 0.1 | 0.1 | 0.1
Angle(horiz./X_top codeur) | 0 | -0.36451943 | 0.003040802 | 0.080326131 | 0.002740594 | 10 | -0.26 | 0 | 0.2 | 0.1 | 0.3 | 0.3
Mid Current (I réel moyen) | 12.5149 | 0.042964558 | 0.003919963 | -0.01177615779 | 0.003192304 | 11 | 0 | 0 | 0 | 0 | 0.05 | 0.05
Inclinaison RefMag (niv max) | -0.408 | 0.0127836519 | 0.001513507 | 0.0243232548 | 0.002643759 | 12 | 0 | 0 | 0 | 0 | 0.05 | 0.05
Incli. Cryostat(ecart niv max) | 16.276 | 0.0075406003 | 0.0007944768 | 0.055412883 | 0.001840897 | 13 | 0 | 0 | 0 | 0 | 0.05 | 0.05
Incli. carriage (niv min) | -0.427 | -0.16626247 | 0.0008181955 | 0.021925179 | 0.00120999 | 14 | 0 | 0 | 0 | 0 | 0.05 | 0.05
Dx moyen(mm) | 0.3129837 | -0.002395009984 | 0.0009563573 | -0.0123400299 | 0.001002403 | 15 | 0 | 0 | 0 | 0 | 0.05 | 0.05
Dy moyen(mm) | 0.4606194 |  |  | Multipôle refusé (orange) : (av.+unc.+2*STDV)+s < multipôle < (av.-unc.-2*STDV)-s
Analysis Tool | DRI ROT NOR CEL FDW |  |  | Multipôle litigieux (vert): (av.+unc.+2*STDV)-s < multipôle < (av.-unc.-2*STDV)+s
Number of point | 15
q(°) = Angle(verticale,C2) | 0.3917759 |  |  |  | VALEURS PRINCIPALES
Nombre Mesure | 10 |  | Module de C2 (mT) |  |  | 2.4768265 | Module de C6 (unité) |  |  | 3.308584
Sens du courant | +I / -I |  | Module de C3 (unité) |  |  | 4.055902 | Module de C10 (unité) |  |  | 0.3732649
Vitesse (%) | 80
Commentaire

## HCMQCM020V2_pos2ap2
Bench Number | 91 | Valeurs dipôlaires en Teslas (signal absolu mesuré par la bobine externe corrigé de la dérive de l'électronique)
Magnet Name | hcmqcm020v2 | (b1,sb1, a1,sa1) créé par le décentrement de la taupe (=[Babs(+I)-Babs(-I)]/2) | [6 empty] | -5.8040637e-05 | 1.870699e-07 | -0.0001284474 | 9.668915e-08
Magnet Type | 2 | (b1,sb1, a1,sa1) issu des champs constants/externes (=[Babs(+I)+Babs(-I)]/2) | [6 empty] | -1.337177e-06 | 1.346095e-07 | -3.3776e-07 | 1.496178e-07
Aperture Number | 2 | Valeurs quadripolaires: b2 (T), a2 (T), sc2 (T), q Y_top codeur (mrad) | [6 empty] | 0.003965964 | 6.226461e-05 | 2.675434e-08 | 7.849226
GMT Time | 2003-11-28 10:50 |  | Les multipôles exprimés en unité sont rapportés au champ quadripôlaire local (C2= 3.966 mT)
Run Number | 2724 |  | Valeurs mesurées (unité) |  |  | Multipôle |  |  | Valeurs spécifiées (bn, an)
Run Type | manual | bn (normal) | sbn | an (skew) | san |  | Average |  | Uncertainty |  | Standard Deviation
Coil Name | taupe_quadrupole#12 | -3.3958639 | 0.01263166 | -0.56612867 | 0.009965536 | 3 | 0 | 0 | 2 | 2 | 1 | 1
Rref | 0.017 | 0.34201433 | 0.009094655 | 2.2142814 | 0.00478653 | 4 | 0 | 0 | 0.5 | 0.5 | 0.7 | 0.7
Meas Type | cmp | 0.27577885 | 0.006338885 | -0.057781726 | 0.006853131 | 5 | 0 | 0 | 0.5 | 0.5 | 0.6 | 0.6
Shaft Pos | 2 | 3.9988702 | 0.001739576 | 0.48654207 | 0.002601929 | 6 | 3.925 | 0 | 1 | 0.3 | 0.5 | 0.5
Coil length | 0.7499 | -0.23538514 | 0.003204468 | -0.15517893 | 0.003246976 | 7 | 0 | 0 | 0.15 | 0.15 | 0.15 | 0.15
Température (bobine) | 21.392823 | 0.010739686 | 0.003897693 | 0.37208948 | 0.001631135 | 8 | 0 | 0 | 0.1 | 0.1 | 0.1 | 0.1
Spec Curv (I spécifié) | 12.5 | -0.039071523 | 0.003245423 | 0.051093179 | 0.003863849 | 9 | 0 | 0 | 0.1 | 0.1 | 0.1 | 0.1
Angle(horiz./X_top codeur) | 0 | -0.104204789 | 0.001686427 | 0.064684179 | 0.001446443 | 10 | -0.26 | 0 | 0.2 | 0.1 | 0.3 | 0.3
Mid Current (I réel moyen) | 12.515 | 0.0110275247 | 0.001091203 | -0.029178578 | 0.001703006 | 11 | 0 | 0 | 0 | 0 | 0.05 | 0.05
Inclinaison RefMag (niv max) | 0.431 | -0.00345093599 | 0.001746251 | 0.039390489 | 0.001315143 | 12 | 0 | 0 | 0 | 0 | 0.05 | 0.05
Incli. Cryostat(ecart niv max) | 4.578 | 0.0177492472 | 0.0008114145 | 0.039728024 | 0.000983641 | 13 | 0 | 0 | 0 | 0 | 0.05 | 0.05
Incli. carriage (niv min) | 0.407 | -0.15363525 | 0.0008987223 | 0.020031402 | 0.0006794761 | 14 | 0 | 0 | 0 | 0 | 0.05 | 0.05
Dx moyen(mm) | 0.2400977 | 0.00351560055 | 0.0006837736 | -0.00103130281 | 0.000812804 | 15 | 0 | 0 | 0 | 0 | 0.05 | 0.05
Dy moyen(mm) | 0.5543506 |  |  | Multipôle refusé (orange) : (av.+unc.+2*STDV)+s < multipôle < (av.-unc.-2*STDV)-s
Analysis Tool | DRI ROT NOR CEL FDW |  |  | Multipôle litigieux (vert): (av.+unc.+2*STDV)-s < multipôle < (av.-unc.-2*STDV)+s
Number of point | 15
q(°) = Angle(verticale,C2) | 0.4497279 |  |  |  | VALEURS PRINCIPALES
Nombre Mesure | 10 |  | Module de C2 (mT) |  |  | 3.9664525 | Module de C6 (unité) |  |  | 4.02836
Sens du courant | +I / -I |  | Module de C3 (unité) |  |  | 3.442731 | Module de C10 (unité) |  |  | 0.1226486
Vitesse (%) | 80
Commentaire

## HCMQCM020V2_pos3ap2
Bench Number | 91 | Valeurs dipôlaires en Teslas (signal absolu mesuré par la bobine externe corrigé de la dérive de l'électronique)
Magnet Name | hcmqcm020v2 | (b1,sb1, a1,sa1) créé par le décentrement de la taupe (=[Babs(+I)-Babs(-I)]/2) | [6 empty] | -8.3099506e-05 | 7.447879e-08 | -0.00012305228 | 1.127133e-07
Magnet Type | 2 | (b1,sb1, a1,sa1) issu des champs constants/externes (=[Babs(+I)+Babs(-I)]/2) | [6 empty] | -7.12088e-07 | 9.558551e-08 | -1.05948e-06 | 1.471785e-07
Aperture Number | 2 | Valeurs quadripolaires: b2 (T), a2 (T), sc2 (T), q Y_top codeur (mrad) | [6 empty] | 0.003964196 | 5.913948e-05 | 5.544276e-08 | 7.4586495
GMT Time | 2003-11-28 10:56 |  | Les multipôles exprimés en unité sont rapportés au champ quadripôlaire local (C2= 3.965 mT)
Run Number | 2724 |  | Valeurs mesurées (unité) |  |  | Multipôle |  |  | Valeurs spécifiées (bn, an)
Run Type | manual | bn (normal) | sbn | an (skew) | san |  | Average |  | Uncertainty |  | Standard Deviation
Coil Name | taupe_quadrupole#12 | -2.1914387 | 0.007066413 | 1.1697926 | 0.01165571 | 3 | 0 | 0 | 2 | 2 | 1 | 1
Rref | 0.017 | 0.41759706 | 0.009044949 | 1.8619908 | 0.006043589 | 4 | 0 | 0 | 0.5 | 0.5 | 0.7 | 0.7
Meas Type | cmp | 0.37305611 | 0.005103618 | 0.20171809 | 0.005597856 | 5 | 0 | 0 | 0.5 | 0.5 | 0.6 | 0.6
Shaft Pos | 3 | 4.6162871 | 0.003500117 | -0.130624343 | 0.003065151 | 6 | 3.925 | 0 | 1 | 0.3 | 0.5 | 0.5
Coil length | 0.7499 | 0.0280182995 | 0.005489044 | 0.046848849 | 0.00341625 | 7 | 0 | 0 | 0.15 | 0.15 | 0.15 | 0.15
Température (bobine) | 21.463013 | 0.012676655 | 0.002323106 | 0.4307142 | 0.003251127 | 8 | 0 | 0 | 0.1 | 0.1 | 0.1 | 0.1
Spec Curv (I spécifié) | 12.5 | 0.041040959 | 0.002923302 | -0.059227621 | 0.002000137 | 9 | 0 | 0 | 0.1 | 0.1 | 0.1 | 0.1
Angle(horiz./X_top codeur) | 0 | -0.070437696 | 0.00147565 | -0.01869147616 | 0.002320728 | 10 | -0.26 | 0 | 0.2 | 0.1 | 0.3 | 0.3
Mid Current (I réel moyen) | 12.515 | -0.00998971768 | 0.002384739 | -0.041935991 | 0.0005552009 | 11 | 0 | 0 | 0 | 0 | 0.05 | 0.05
Inclinaison RefMag (niv max) | -0.414 | -0.0109943873 | 0.001520205 | 0.055163788 | 0.0008180426 | 12 | 0 | 0 | 0 | 0 | 0.05 | 0.05
Incli. Cryostat(ecart niv max) | 32.552 | 0.032721015 | 0.002069746 | 0.044871971 | 0.0007114275 | 13 | 0 | 0 | 0 | 0 | 0.05 | 0.05
Incli. carriage (niv min) | -0.46 | -0.16849529 | 0.001679263 | 0.0138103947 | 0.001046163 | 14 | 0 | 0 | 0 | 0 | 0.05 | 0.05
Dx moyen(mm) | 0.3484154 | -0.000442556 | 0.0005379428 | -0.0043867978 | 0.000769762 | 15 | 0 | 0 | 0 | 0 | 0.05 | 0.05
Dy moyen(mm) | 0.5328914 |  |  | Multipôle refusé (orange) : (av.+unc.+2*STDV)+s < multipôle < (av.-unc.-2*STDV)-s
Analysis Tool | DRI ROT NOR CEL FDW |  |  | Multipôle litigieux (vert): (av.+unc.+2*STDV)-s < multipôle < (av.-unc.-2*STDV)+s
Number of point | 15
q(°) = Angle(verticale,C2) | 0.4273495 |  |  |  | VALEURS PRINCIPALES
Nombre Mesure | 10 |  | Module de C2 (mT) |  |  | 3.964637 | Module de C6 (unité) |  |  | 4.618135
Sens du courant | +I / -I |  | Module de C3 (unité) |  |  | 2.484113 | Module de C10 (unité) |  |  | 0.07287551
Vitesse (%) | 80
Commentaire

## HCMQCM020V2_pos4ap2
Bench Number | 91 | Valeurs dipôlaires en Teslas (signal absolu mesuré par la bobine externe corrigé de la dérive de l'électronique)
Magnet Name | hcmqcm020v2 | (b1,sb1, a1,sa1) créé par le décentrement de la taupe (=[Babs(+I)-Babs(-I)]/2) | [6 empty] | -9.283106e-05 | 7.648686e-08 | -0.00015012489 | 1.723186e-07
Magnet Type | 2 | (b1,sb1, a1,sa1) issu des champs constants/externes (=[Babs(+I)+Babs(-I)]/2) | [6 empty] | -2.261058e-06 | 1.032981e-07 | -3.53167e-06 | 9.627399e-08
Aperture Number | 2 | Valeurs quadripolaires: b2 (T), a2 (T), sc2 (T), q Y_top codeur (mrad) | [6 empty] | 0.003966031 | 6.947503e-05 | 3.411658e-08 | 8.757866
GMT Time | 2003-11-28 11:03 |  | Les multipôles exprimés en unité sont rapportés au champ quadripôlaire local (C2= 3.967 mT)
Run Number | 2724 |  | Valeurs mesurées (unité) |  |  | Multipôle |  |  | Valeurs spécifiées (bn, an)
Run Type | manual | bn (normal) | sbn | an (skew) | san |  | Average |  | Uncertainty |  | Standard Deviation
Coil Name | taupe_quadrupole#12 | -0.82570352 | 0.007700967 | 1.4452144 | 0.01515623 | 3 | 0 | 0 | 2 | 2 | 1 | 1
Rref | 0.017 | 0.37133147 | 0.01640258 | 2.9022989 | 0.01016431 | 4 | 0 | 0 | 0.5 | 0.5 | 0.7 | 0.7
Meas Type | cmp | 0.0342061908 | 0.004177321 | 0.88983232 | 0.004435632 | 5 | 0 | 0 | 0.5 | 0.5 | 0.6 | 0.6
Shaft Pos | 4 | 4.0364242 | 0.00425311 | -0.41158165 | 0.009142293 | 6 | 3.925 | 0 | 1 | 0.3 | 0.5 | 0.5
Coil length | 0.7499 | 0.066694042 | 0.002726588 | -0.00953218662 | 0.003681511 | 7 | 0 | 0 | 0.15 | 0.15 | 0.15 | 0.15
Température (bobine) | 21.5271 | 0.15328945 | 0.002165479 | 0.38180535 | 0.001772046 | 8 | 0 | 0 | 0.1 | 0.1 | 0.1 | 0.1
Spec Curv (I spécifié) | 12.5 | -0.0079851001 | 0.001272326 | 0.097702423 | 0.002815044 | 9 | 0 | 0 | 0.1 | 0.1 | 0.1 | 0.1
Angle(horiz./X_top codeur) | 0 | -0.079281782 | 0.001545174 | 0.074281643 | 0.0006976973 | 10 | -0.26 | 0 | 0.2 | 0.1 | 0.3 | 0.3
Mid Current (I réel moyen) | 12.515 | -0.00298270069 | 0.001835721 | -0.029002352 | 0.001598442 | 11 | 0 | 0 | 0 | 0 | 0.05 | 0.05
Inclinaison RefMag (niv max) | 0.482 | -0.0043275754 | 0.002660751 | 0.03447108 | 0.001945586 | 12 | 0 | 0 | 0 | 0 | 0.05 | 0.05
Incli. Cryostat(ecart niv max) | 4.578 | 0.040179848 | 0.001293641 | 0.044825442 | 0.001371265 | 13 | 0 | 0 | 0 | 0 | 0.05 | 0.05
Incli. carriage (niv min) | 0.44 | -0.15610956 | 0.0004244065 | 0.0143119167 | 0.001057537 | 14 | 0 | 0 | 0 | 0 | 0.05 | 0.05
Dx moyen(mm) | 0.3865164 | 0.0012543845 | 0.0005319779 | 0.001442872806 | 0.001230438 | 15 | 0 | 0 | 0 | 0 | 0.05 | 0.05
Dy moyen(mm) | 0.6502661 |  |  | Multipôle refusé (orange) : (av.+unc.+2*STDV)+s < multipôle < (av.-unc.-2*STDV)-s
Analysis Tool | DRI ROT NOR CEL FDW |  |  | Multipôle litigieux (vert): (av.+unc.+2*STDV)-s < multipôle < (av.-unc.-2*STDV)+s
Number of point | 15
q(°) = Angle(verticale,C2) | 0.5017892 |  |  |  | VALEURS PRINCIPALES
Nombre Mesure | 10 |  | Module de C2 (mT) |  |  | 3.9666391 | Module de C6 (unité) |  |  | 4.057354
Sens du courant | +I / -I |  | Module de C3 (unité) |  |  | 1.664461 | Module de C10 (unité) |  |  | 0.1086433
Vitesse (%) | 80
Commentaire

## HCMQCM020V2_pos5ap2
Bench Number | 91 | Valeurs dipôlaires en Teslas (signal absolu mesuré par la bobine externe corrigé de la dérive de l'électronique)
Magnet Name | hcmqcm020v2 | (b1,sb1, a1,sa1) créé par le décentrement de la taupe (=[Babs(+I)-Babs(-I)]/2) | [6 empty] | -2.4133211e-05 | 6.032975e-08 | -7.930957e-05 | 1.016112e-07
Magnet Type | 2 | (b1,sb1, a1,sa1) issu des champs constants/externes (=[Babs(+I)+Babs(-I)]/2) | [6 empty] | -3.425557e-06 | 1.314366e-07 | 2.610112e-06 | 1.078546e-07
Aperture Number | 2 | Valeurs quadripolaires: b2 (T), a2 (T), sc2 (T), q Y_top codeur (mrad) | [6 empty] | 0.002108498 | 4.205032e-05 | 4.216917e-08 | 9.9703065
GMT Time | 2003-11-28 11:09 |  | Les multipôles exprimés en unité sont rapportés au champ quadripôlaire local (C2= 2.109 mT)
Run Number | 2724 |  | Valeurs mesurées (unité) |  |  | Multipôle |  |  | Valeurs spécifiées (bn, an)
Run Type | manual | bn (normal) | sbn | an (skew) | san |  | Average |  | Uncertainty |  | Standard Deviation
Coil Name | taupe_quadrupole#12 | -2.4764156 | 0.01893227 | -8.8238833 | 0.02149968 | 3 | 0 | 0 | 2 | 2 | 1 | 1
Rref | 0.017 | -0.3399266 | 0.02405491 | 4.6843794 | 0.01663689 | 4 | 0 | 0 | 0.5 | 0.5 | 0.7 | 0.7
Meas Type | cmp | 0.72521158 | 0.009554585 | -0.65961933 | 0.01766561 | 5 | 0 | 0 | 0.5 | 0.5 | 0.6 | 0.6
Shaft Pos | 5 | 13.023133 | 0.00749619 | 1.600273 | 0.01245314 | 6 | 3.925 | 0 | 1 | 0.3 | 0.5 | 0.5
Coil length | 0.7499 | 0.56971327 | 0.0105314 | -0.13034435 | 0.005360316 | 7 | 0 | 0 | 0.15 | 0.15 | 0.15 | 0.15
Température (bobine) | 21.575928 | -0.0831847718 | 0.003786502 | 0.22766435 | 0.007398481 | 8 | 0 | 0 | 0.1 | 0.1 | 0.1 | 0.1
Spec Curv (I spécifié) | 12.5 | -0.063754491 | 0.006811592 | 0.19326858 | 0.003783152 | 9 | 0 | 0 | 0.1 | 0.1 | 0.1 | 0.1
Angle(horiz./X_top codeur) | 0 | -0.37781935 | 0.002824265 | 0.24814871 | 0.004466296 | 10 | -0.26 | 0 | 0.2 | 0.1 | 0.3 | 0.3
Mid Current (I réel moyen) | 12.515 | 0.055235856 | 0.001114855 | 0.0172154036 | 0.002864115 | 11 | 0 | 0 | 0 | 0 | 0.05 | 0.05
Inclinaison RefMag (niv max) | -0.339 | -0.0195512096 | 0.00284894 | 0.00995917263 | 0.001363505 | 12 | 0 | 0 | 0 | 0 | 0.05 | 0.05
Incli. Cryostat(ecart niv max) | 35.095 | -0.01961761326 | 0.001024742 | 0.053648102 | 0.002756178 | 13 | 0 | 0 | 0 | 0 | 0.05 | 0.05
Incli. carriage (niv min) | -0.401 | -0.10852622 | 0.001275232 | -0.00945258981 | 0.002496782 | 14 | 0 | 0 | 0 | 0 | 0.05 | 0.05
Dx moyen(mm) | 0.1817653 | -0.0017427089 | 0.001020419 | -0.0078251403 | 0.0005150876 | 15 | 0 | 0 | 0 | 0 | 0.05 | 0.05
Dy moyen(mm) | 0.6430464 |  |  | Multipôle refusé (orange) : (av.+unc.+2*STDV)+s < multipôle < (av.-unc.-2*STDV)-s
Analysis Tool | DRI ROT NOR CEL FDW |  |  | Multipôle litigieux (vert): (av.+unc.+2*STDV)-s < multipôle < (av.-unc.-2*STDV)+s
Number of point | 15
q(°) = Angle(verticale,C2) | 0.571257 |  |  |  | VALEURS PRINCIPALES
Nombre Mesure | 10 |  | Module de C2 (mT) |  |  | 2.1089174 | Module de C6 (unité) |  |  | 13.12108
Sens du courant | +I / -I |  | Module de C3 (unité) |  |  | 9.1648 | Module de C10 (unité) |  |  | 0.4520235
Vitesse (%) | 80
Commentaire

## Lmag_hcmqcm2
Fichiers | HCMQCM020_pos1ap2 | HCMQCM020V2_pos2ap2 | HCMQCM020V2_pos3ap2 | HCMQCM020V2_pos4ap2 | HCMQCM020V2_pos5ap2 | Long. mag (m)
C2 (mT) | 2.4768265 | 3.9664525 | 3.964637 | 3.9666391 | 2.1089174 | 3.116802
Mutipôles | Position 1 | Position 2 | Position 3 | Position 4 | Position 5 | Intégrales
b3 | -3.4268908 | -3.3958639 | -2.1914387 | -0.82570352 | -2.4764156 | -2.374708
b4 | 0.44851357 | 0.34201433 | 0.41759706 | 0.37133147 | -0.3399266 | 0.2960029
b5 | 0.66959744 | 0.27577885 | 0.37305611 | 0.0342061908 | 0.72521158 | 0.35772
b6 | 3.2234529 | 3.9988702 | 4.6162871 | 4.0364242 | 13.023133 | 5.194471
b7 | 0.3153674 | -0.23538514 | 0.0280182995 | 0.066694042 | 0.56971327 | 0.08642464
b8 | -0.10256093 | 0.010739686 | 0.012676655 | 0.15328945 | -0.0831847718 | 0.01646772
b9 | -0.15487569 | -0.039071523 | 0.041040959 | -0.0079851001 | -0.063754491 | -0.03288082
b10 | -0.36451943 | -0.104204789 | -0.070437696 | -0.079281782 | -0.37781935 | -0.1642073
b11 | 0.042964558 | 0.0110275247 | -0.00998971768 | -0.00298270069 | 0.055235856 | 0.01305592
b12 | 0.0127836519 | -0.00345093599 | -0.0109943873 | -0.0043275754 | -0.0195512096 | -0.005096721
b13 | 0.0075406003 | 0.0177492472 | 0.032721015 | 0.040179848 | -0.01961761326 | 0.02043333
b14 | -0.16626247 | -0.15363525 | -0.16849529 | -0.15610956 | -0.10852622 | -0.1539309
b15 | -0.002395009984 | 0.00351560055 | -0.000442556 | 0.0012543845 | -0.0017427089 | 0.0004585397
a3 | -2.1695063 | -0.56612867 | 1.1697926 | 1.4452144 | -8.8238833 | -0.9620186
a4 | 4.6530841 | 2.2142814 | 1.8619908 | 2.9022989 | 4.6843794 | 2.9776
a5 | -0.38732039 | -0.057781726 | 0.20171809 | 0.88983232 | -0.65961933 | 0.106154
a6 | 0.74570913 | 0.48654207 | -0.130624343 | -0.41158165 | 1.600273 | 0.3034074
a7 | 0.14297457 | -0.15517893 | 0.046848849 | -0.00953218662 | -0.13034435 | -0.02355961
a8 | 0.28336836 | 0.37208948 | 0.4307142 | 0.38180535 | 0.22766435 | 0.3567188
a9 | 0.059445573 | 0.051093179 | -0.059227621 | 0.097702423 | 0.19326858 | 0.05521996
a10 | 0.080326131 | 0.064684179 | -0.01869147616 | 0.074281643 | 0.24814871 | 0.07276314
a11 | -0.01177615779 | -0.029178578 | -0.041935991 | -0.029002352 | 0.0172154036 | -0.02365399
a12 | 0.0243232548 | 0.039390489 | 0.055163788 | 0.03447108 | 0.00995917263 | 0.03597099
a13 | 0.055412883 | 0.039728024 | 0.044871971 | 0.044825442 | 0.053648102 | 0.0463297
a14 | 0.021925179 | 0.020031402 | 0.0138103947 | 0.0143119167 | -0.00945258981 | 0.0136711
a15 | -0.0123400299 | -0.00103130281 | -0.0043867978 | 0.001442872806 | -0.0078251403 | -0.003811455
Angle[Horiz,C2](°) | 0.3917759 | 0.4497279 | 0.4273495 | 0.5017892 | 0.571257 | Gradient (T/m)
Temp. taupe (°C) | 21.35315 | 21.392823 | 21.463013 | 21.5271 | 21.575928 | 221.53
Niv. moyen (mrad) | -0.4175 | 0.419 | -0.437 | 0.461 | -0.37 | C2,moyen=3.966
Intégrale(Cn) = Sum(Cn,pos=[1,5])/(Sum(C2,pos=[1,5]) | [5 empty] | Gradient = C2,moyen/Rref*(11870/Spec_curv)
C2,moyen(mT) = (C2,pos2+C2,pos3+C2,pos4)/3 Long_mag = Intégrale(C2)/C2,moyen*.7499 [Cn,x(T) = cn,x(unit)*C2,x(T)]
Taupe : | taupe_quadrupole#12

## Result_HCMQCM1
Fri 28/11/2003 11:55:51 | SIEGMUND | HCMQCM020V2 Type : D | Aperture1 | taupe_quadrupole#12
Position | Position 1 | Position 2 | Position 3 | Position 4 | Position 5 | Integrales
Cn (T) | 0.002478151 | 0.0039790878 | 0.0039770812 | 0.0039780845 | 0.0021199729 | 0.0123967748
Angle (Horiz,Cn) | 0.563567 | 0.494135 | 0.302068 | -0.199719 | -1.758139 | 8.519208
b1 | -145.8888 | 17.77112 | 23.09901 | -8.460751 | 109.7328 | -0.0007195983
b2 | 10000 | 10000 | 10000 | 10000 | 10000 | 10000
b3 | 1.542627 | 0.2899332 | 1.205387 | 1.445845 | -2.912773 | 0.5654364
b4 | -0.1499318 | 0.5497577 | 0.4574963 | 0.2514758 | -0.2557309 | 0.2476325
b5 | -0.7653698 | -0.8930683 | -0.5933408 | -0.73194 | 0.6461364 | -0.5657033
b6 | 3.632126 | 3.967542 | 4.39158 | 3.724061 | 13.12138 | 5.134395
b7 | 0.2188319 | -0.185959 | 0.1072791 | 0.2888048 | 0.1002996 | 0.09621172
b8 | 0.03604949 | 0.08126478 | 0.1238892 | 0.1329921 | -0.1480699 | 0.067785
b9 | -0.05513286 | -0.1348495 | -0.001891547 | -0.02168784 | -0.02316186 | -0.04936407
b10 | -0.3517713 | -0.1215881 | -0.07782065 | -0.04400015 | -0.3333842 | -0.1540492
b11 | 0.04112767 | 0.03959363 | 0.01426854 | 0.03283178 | -0.001962881 | 0.02677595
b12 | 0.003281444 | -0.004022143 | -0.00722 | -0.007329901 | -0.02005991 | -0.006548272
b13 | 0.04594076 | 0.01100285 | 0.01670681 | 0.01885816 | -0.01932505 | 0.01561551
b14 | -0.1865297 | -0.1589081 | -0.1701451 | -0.1655172 | -0.1357689 | -0.1643751
b15 | 0.004569459 | 0.005679764 | 0.001792078 | 0.005180191 | -0.001038806 | 0.003596222
a1 | -56.38272 | 43.35887 | 53.33116 | -11.00031 | -94.88684 | 0.0002908105
a2 | 11.27135 | 9.882707 | 6.041356 | -3.994377 | -35.16292 | 0
a3 | -1.932685 | -1.295877 | -1.188614 | -1.686708 | 9.986389 | -0.01296632
a4 | -0.6062766 | 0.07078558 | 0.2683469 | 2.29029 | 2.622783 | 0.8781104
a5 | -0.4127382 | -0.8202897 | -0.8225271 | -0.9217628 | -1.573074 | -0.8806677
a6 | 0.6753551 | 0.2302715 | -0.1526878 | -0.1407645 | 1.107053 | 0.2279214
a7 | -0.1540328 | 0.3233538 | 0.1695595 | 0.006751997 | 0.3112108 | 0.1370529
a8 | 0.06039375 | 0.07138833 | 0.1198679 | 0.2234154 | -0.01948473 | 0.1063317
a9 | 0.01181569 | -0.05704207 | -0.02516805 | -0.02348694 | 0.1040866 | -0.01031691
a10 | 0.07197171 | 0.05777238 | -0.004750587 | 0.004923273 | 0.1730937 | 0.04693331
a11 | 0.006528417 | 0.0002847891 | 0.02604169 | -0.001765299 | 0.02090434 | 0.009566801
a12 | 0.01636793 | 0.02494136 | 0.02669131 | 0.02559614 | 0.003306766 | 0.02146095
a13 | 0.06271717 | 0.05466552 | 0.04196816 | 0.05304627 | 0.03354877 | 0.04972012
a14 | 0.01153936 | 0.01395598 | 0.009421729 | 0.01035475 | -0.02581479 | 0.006542914
a15 | -0.003496762 | -0.009754172 | -0.003939209 | -0.005152549 | 0.002993995 | -0.004675567
Temp taupe (deg) | 21.74378 | 21.73462 | 21.73462 | 21.72241 | 21.72546
Niv init (mrad) | 0.2955119 | 0.2914429 | 0.2853394 | 0.281779 | 0.2787272
Dx moy (mm) | 0.0002481186 | -3.028371e-05 | -3.932307e-05 | 1.437581e-05 | -0.0001871107 | 0.0002014773
Dy moy (mm) | 9.557096e-05 | -7.368015e-05 | -9.063921e-05 | 1.870628e-05 | 0.0001606497 | 0.0004637424
| C2 centre (T) | 0.003965 | Long. Mag. (m) | 3.116479
* = Integral error ! = Central error Conclusion : ACCEPTED
Dx corrected | 0.0002481187 | -3.028372e-05 | -3.932308e-05 | 1.43758e-05 | -0.0001871107 | -9.063609e-08
Dy corrected | 9.557096e-05 | -7.368015e-05 | -9.063922e-05 | 1.870627e-05 | 0.0001606497 | -1.108082e-07
Feed down
| Position 1 | Position 2 | Position 3 | Position 4 | Position 5
b1' | 0 | 0 | 0 | 0 | 0
b2' | 10000.07 | 9999.988 | 9999.982 | 10000.01 | 9999.875
b3' | 1.546287 | 0.2879156 | 1.206505 | 1.438922 | -2.978685
b4' | -0.1853334 | 0.5419004 | 0.4454442 | 0.2530571 | -0.2247156
b5' | -0.5192951 | -0.923417 | -0.6482025 | -0.7154195 | -0.1282747
b6' | 3.656485 | 3.977938 | 4.395515 | 3.725482 | 13.09711
b7' | 0.2201383 | -0.1848065 | 0.1097468 | 0.2878712 | 0.1129966
b8' | 0.02908068 | 0.08120872 | 0.1228507 | 0.1330521 | -0.1538994
b9' | -0.104982 | -0.1306466 | -0.0004994282 | -0.02207147 | -0.004858886
b10' | -0.3461356 | -0.1222811 | -0.07676223 | -0.04370309 | -0.3351436
b11' | 0.0406423 | 0.04086153 | 0.01601766 | 0.03245378 | 0.0001220667
b12' | 0.007096611 | -0.001414221 | -0.00499859 | -0.007838981 | -0.02131192
b13' | 0.009705683 | 0.0154692 | 0.02247622 | 0.01689046 | 0.003272732
b14' | -0.1853208 | -0.1596416 | -0.1704972 | -0.1653765 | -0.1360049
b15' | 0.004569459 | 0.005679764 | 0.001792078 | 0.005180191 | -0.001038806
Feed down
| Position 1 | Position 2 | Position 3 | Position 4 | Position 5
a1' | 0 | 0 | 0 | 0 | 0
a2' | 11.23228 | 9.884811 | 6.034001 | -3.994048 | -35.4378
a3' | -1.96176 | -1.303403 | -1.197794 | -1.680068 | 9.892536
a4' | -0.6475837 | 0.0921133 | 0.2886114 | 2.28395 | 2.716463
a5' | -0.2613576 | -0.9083199 | -0.9378345 | -0.9018688 | -1.014014
a6' | 0.6692477 | 0.2316512 | -0.158473 | -0.1388235 | 1.092188
a7' | -0.1464439 | 0.3199981 | 0.1629948 | 0.009098876 | 0.3029172
a8' | 0.05929379 | 0.07687688 | 0.1204143 | 0.2230656 | -0.0304008
a9' | 0.003471316 | -0.05322551 | -0.02133489 | -0.02388522 | 0.05858591
a10' | 0.07523667 | 0.05605127 | -0.006113721 | 0.005269616 | 0.1706074
a11' | 0.00935917 | -1.218829e-05 | 0.02578599 | -0.001615925 | 0.01841876
a12' | 0.03045163 | 0.02320054 | 0.02445747 | 0.02638344 | -0.003315748
a13' | 0.05127435 | 0.06329579 | 0.053478 | 0.05079241 | 0.02056329
a14' | 0.0111845 | 0.01385461 | 0.009415527 | 0.01037355 | -0.02641357
a15' | -0.003496762 | -0.009754172 | -0.003939209 | -0.005152549 | 0.002993995
Feed down normalised
| Position 1 | Position 2 | Position 3 | Position 4 | Position 5 | Central | Sigma | Integrals |  | Coil Waviness
b1' | 0 | 0 | 0 | 0 | 0 | 0 | 0 | 0
b2' | 10000 | 10000 | 10000 | 10000 | 10000 | 10000 | 0 | 10000
b3' | 1.546277 | 0.2879159 | 1.206507 | 1.438922 | -2.978722 | 0.9777814 | 0.6086378 | 0.5555927 |  | -4.812987
b4' | -0.1853322 | 0.541901 | 0.4454451 | 0.2530569 | -0.2247184 | 0.4134677 | 0.1470532 | 0.2418797 |  | -4.149286
b5' | -0.5192916 | -0.9234181 | -0.6482037 | -0.7154191 | -0.1282763 | -0.762347 | 0.1434831 | -0.6446226 |  | -5.643722
b6' | 3.656461 | 3.977943 | 4.395523 | 3.725479 | 13.09727 | 4.032982 | 0.3383957 | 5.138846 |  | -3.403932
b7' | 0.2201368 | -0.1848067 | 0.109747 | 0.287871 | 0.112998 | 0.07093709 | 0.2387168 | 0.09867732 |  | -3.160246
b8' | 0.02908048 | 0.08120882 | 0.1228509 | 0.1330521 | -0.1539013 | 0.1123706 | 0.02746467 | 0.06573868
b9' | -0.1049813 | -0.1306468 | -0.0004994291 | -0.02207146 | -0.004858946 | -0.05107255 | 0.06975227 | -0.05323515
b10' | -0.3461333 | -0.1222812 | -0.07676237 | -0.04370306 | -0.3351478 | -0.08091555 | 0.03945337 | -0.1532742 |  | 0.0144938
b11' | 0.04064203 | 0.04086158 | 0.01601769 | 0.03245376 | 0.0001220682 | 0.02977768 | 0.01263629 | 0.02760493
b12' | 0.007096564 | -0.001414222 | -0.004998599 | -0.007838976 | -0.02131218 | -0.004750599 | 0.003219549 | -0.005098247
b13' | 0.009705619 | 0.01546922 | 0.02247626 | 0.01689045 | 0.003272773 | 0.01827864 | 0.003704046 | 0.01506892
b14' | -0.1853196 | -0.1596418 | -0.1704975 | -0.1653764 | -0.1360066 | -0.1651719 | 0.005430726 | -0.1644514 | alpha | 285
b15' | 0.004569428 | 0.005679771 | 0.001792081 | 0.005180188 | -0.001038819 | 0.004217347 | 0.002115143 | 0.003596352 | beta | 0.5536
Feed down normalised
| Position 1 | Position 2 | Position 3 | Position 4 | Position 5 | Central | Sigma | Integrals
a1' | 0 | 0 | 0 | 0 | 0 | 0 | 0 | 0
a2' | 11.2322 | 9.884823 | 6.034012 | -3.994045 | -35.43824 | 3.97493 | 7.164887 | 0.008992439
a3' | -1.961747 | -1.303405 | -1.197796 | -1.680067 | 9.892659 | -1.393756 | 0.2535127 | -0.03162747
a4' | -0.6475794 | 0.09211342 | 0.288612 | 2.283949 | 2.716497 | 0.8882248 | 1.212719 | 0.8924429
a5' | -0.2613559 | -0.908321 | -0.9378362 | -0.9018682 | -1.014027 | -0.9160085 | 0.01917675 | -0.8304453
a6' | 0.6692432 | 0.2316515 | -0.1584733 | -0.1388234 | 1.092202 | -0.02188173 | 0.2197859 | 0.2246
a7' | -0.146443 | 0.3199985 | 0.1629951 | 0.00909887 | 0.302921 | 0.1640308 | 0.1554524 | 0.1353114
a8' | 0.0592934 | 0.07687698 | 0.1204145 | 0.2230655 | -0.03040118 | 0.140119 | 0.07505975 | 0.1061348
a9' | 0.003471293 | -0.05322557 | -0.02133493 | -0.0238852 | 0.05858664 | -0.03281523 | 0.0177218 | -0.01565733
a10' | 0.07523617 | 0.05605134 | -0.006113733 | 0.005269612 | 0.1706095 | 0.01840241 | 0.03309799 | 0.04644314
a11' | 0.009359107 | -1.218831e-05 | 0.02578604 | -0.001615924 | 0.01841899 | 0.008052642 | 0.01537849 | 0.009576205
a12' | 0.03045142 | 0.02320056 | 0.02445751 | 0.02638343 | -0.00331579 | 0.0246805 | 0.001603106 | 0.02195546
a13' | 0.051274 | 0.06329586 | 0.0534781 | 0.05079238 | 0.02056355 | 0.05585545 | 0.00658203 | 0.05064376
a14' | 0.01118442 | 0.01385463 | 0.009415544 | 0.01037354 | -0.0264139 | 0.01121457 | 0.002335992 | 0.006385163
a15' | -0.003496739 | -0.009754184 | -0.003939216 | -0.005152546 | 0.002994032 | -0.006281982 | 0.003067602 | -0.004675358

## Result_HCMQCM2
Fri 28/11/2003 11:14:19 | SIEGMUND | HCMQCM020V2 Type : D | Aperture2 | taupe_quadrupole#12
Position | Position 1 | Position 2 | Position 3 | Position 4 | Position 5 | Integrales
Cn (T) | 0.0024821642 | 0.0039750746 | 0.003973068 | 0.0039750746 | 0.0021129498 | 0.0123867418
Angle (Horiz,Cn) | 0.850174 | 0.666551 | 0.23547 | -0.234595 | -2.316296 | 8.106056
b1 | -4.190729 | 38.08787 | -25.26552 | -48.53737 | 72.09107 | 0.002332075
b2 | 10000 | 10000 | 10000 | 10000 | 10000 | 10000
b3 | -3.510349 | -3.396691 | -2.207518 | -0.7895411 | -2.490087 | -2.384346
b4 | 0.4403944 | 0.3409675 | 0.4104345 | 0.3905351 | -0.2823402 | 0.3046982
b5 | 0.6398894 | 0.3499582 | 0.3159204 | -0.07244636 | 1.221689 | 0.3952213
b6 | 3.213258 | 3.992255 | 4.615485 | 4.033162 | 13.06548 | 5.195816
b7 | 0.3025457 | -0.236774 | 0.02115822 | 0.07377657 | 0.5697153 | 0.08422379
b8 | -0.1064978 | 0.007142504 | 0.01206956 | 0.1579181 | -0.07528471 | 0.01696498
b9 | -0.1587363 | -0.04343664 | 0.04308342 | -0.00121224 | -0.07293104 | -0.03356927
b10 | -0.3646142 | -0.1039885 | -0.06923044 | -0.08041761 | -0.3675007 | -0.1628405
b11 | 0.0414645 | 0.01069468 | -0.01083208 | -0.001128235 | 0.05443273 | 0.01289387
b12 | 0.008409522 | -0.003433262 | -0.01330857 | -0.004021961 | -0.01777381 | -0.006008866
b13 | 0.006621044 | 0.01497318 | 0.0341781 | 0.04359541 | -0.02120789 | 0.02059088
b14 | -0.1664526 | -0.1537873 | -0.1685291 | -0.1560801 | -0.1087786 | -0.1540306
b15 | -0.002238542 | 0.00352692 | -0.0004252207 | 0.001259139 | -0.002005571 | 0.0004568927
a1 | 64.04704 | 8.760224 | 21.692 | -46.95153 | -44.18127 | -0.002025515
a2 | 17.00351 | 13.33103 | 4.709394 | -4.691894 | -46.32626 | 0
a3 | -2.176579 | -0.5467828 | 1.156735 | 1.397987 | -8.695634 | -0.9566399
a4* | 4.672139 | 2.215598 | 1.86308 | 2.885879 | 4.648982 | 2.97259
a5 | -0.2826973 | -0.02986974 | 0.2539266 | 0.8055069 | -0.9030585 | 0.0897175
a6 | 0.7735581 | 0.4978609 | -0.1244061 | -0.4187277 | 1.399133 | 0.2846186
a7 | 0.1388912 | -0.1463356 | 0.0393532 | -0.02794791 | -0.1250784 | -0.0276014
a8*! | 0.2745761 | 0.3734385 | 0.4326836 | 0.3779636 | 0.2434145 | 0.3572865
a9 | 0.03705563 | 0.05228016 | -0.06003326 | 0.09799058 | 0.2260229 | 0.0562062
a10 | 0.07983219 | 0.06299066 | -0.01802745 | 0.07591744 | 0.2557089 | 0.07379027
a11 | -0.01083704 | -0.02748915 | -0.04381952 | -0.03057613 | 0.01774649 | -0.02386865
a12 | 0.02485671 | 0.04135489 | 0.05468816 | 0.02950941 | 0.01602234 | 0.0359904
a13 | 0.05116763 | 0.03963758 | 0.04337326 | 0.04738463 | 0.05600818 | 0.0462296
a14 | 0.01992779 | 0.01859843 | 0.01326031 | 0.0148093 | -0.005964668 | 0.01344236
a15 | -0.01237209 | -0.0009955229 | -0.004390242 | 0.001439129 | -0.007729647 | -0.003797179
Temp taupe (deg) | 21.57593 | 21.56677 | 21.56982 | 21.55762 | 21.56372
Niv init (mrad) | -0.3651937 | -0.3570557 | -0.3534953 | -0.3504435 | -0.3479004
Dx moy (mm) | 0 | -6.476911e-05 | 4.293401e-05 | 8.247606e-05 | -0.0001229001 | 0.0003049666
Dy moy (mm) | -0.0001088918 | -1.480604e-05 | -3.689662e-05 | 7.985629e-05 | 7.453881e-05 | 0.0005695875
| C2 centre (T) | 0.003961 | Long. Mag. (m) | 3.116809
* = Integral error ! = Central error Conclusion : CONTACT CEA
Dx corrected | 6.939085e-06 | -6.476912e-05 | 4.293401e-05 | 8.247606e-05 | -0.0001229001 | -9.03056e-08
Dy corrected | -0.0001088918 | -1.480604e-05 | -3.689662e-05 | 7.98563e-05 | 7.453881e-05 | -4.865031e-08
Feed down
| Position 1 | Position 2 | Position 3 | Position 4 | Position 5
b1' | 0 | 0 | 0 | 0 | 0
b2' | 9999.969 | 10000.02 | 9999.994 | 9999.979 | 10000.11
b3' | -3.420029 | -3.394799 | -2.192277 | -0.8245257 | -2.545116
b4' | 0.434196 | 0.3355302 | 0.4158304 | 0.3739939 | -0.3018303
b5' | 0.6712221 | 0.2760748 | 0.3728531 | 0.03522345 | 0.7187364
b6' | 3.219337 | 3.996903 | 4.616318 | 4.036097 | 13.04406
b7' | 0.3145528 | -0.2346878 | 0.02794524 | 0.06671138 | 0.5660542
b8' | -0.1051173 | 0.008830699 | 0.01189766 | 0.1541886 | -0.07899494
b9' | -0.1554735 | -0.03937717 | 0.04115769 | -0.007933129 | -0.0591104
b10' | -0.3651391 | -0.1046354 | -0.07045506 | -0.07903605 | -0.372214
b11' | 0.04325365 | 0.01123476 | -0.009896162 | -0.002867676 | 0.05507339
b12' | 0.01237494 | -0.003703561 | -0.01114311 | -0.004154938 | -0.01888087
b13' | 0.007397177 | 0.02280074 | 0.02901911 | 0.0328471 | -0.01064462
b14' | -0.1675749 | -0.1539876 | -0.1686775 | -0.1560892 | -0.1081011
b15' | -0.002238542 | 0.00352692 | -0.0004252207 | 0.001259139 | -0.002005571
Feed down
| Position 1 | Position 2 | Position 3 | Position 4 | Position 5
a1' | 0 | 0 | 0 | 0 | 0
a2' | 17.0467 | 13.34111 | 4.724819 | -4.685747 | -46.22237
a3' | -2.17932 | -0.5729976 | 1.168178 | 1.445493 | -8.800176
a4' | 4.655282 | 2.214834 | 1.862903 | 2.90015 | 4.696523
a5' | -0.3840295 | -0.056739 | 0.2022686 | 0.890077 | -0.6671962
a6' | 0.7622707 | 0.5024434 | -0.1240853 | -0.4174619 | 1.419546
a7' | 0.1444509 | -0.1563386 | 0.04681912 | -0.009919326 | -0.1397073
a8' | 0.2828313 | 0.3721477 | 0.4307226 | 0.3817213 | 0.2277842
a9' | 0.0583684 | 0.05093535 | -0.05909071 | 0.09790562 | 0.194883
a10' | 0.07713199 | 0.06394484 | -0.01889903 | 0.07438103 | 0.2568126
a11' | -0.01131796 | -0.02918942 | -0.04198251 | -0.02920913 | 0.01561509
a12' | 0.02459841 | 0.0393862 | 0.05511249 | 0.0347255 | 0.01004759
a13' | 0.06513391 | 0.04045763 | 0.04856368 | 0.03878737 | 0.05036835
a14' | 0.02005783 | 0.01860853 | 0.013118 | 0.01498985 | -0.005305448
a15' | -0.01237209 | -0.0009955229 | -0.004390242 | 0.001439129 | -0.007729647
Feed down normalised
| Position 1 | Position 2 | Position 3 | Position 4 | Position 5 | Central | Sigma | Integrals |  | Coil Waviness
b1' | 0 | 0 | 0 | 0 | 0 | 0 | 0 | 0
b2' | 10000 | 10000 | 10000 | 10000 | 10000 | 10000 | 0 | 10000
b3' | -3.42004 | -3.394791 | -2.192279 | -0.8245274 | -2.545087 | -2.137199 | 1.286017 | -2.382136 |  | -3.70779
b4' | 0.4341973 | 0.3355293 | 0.4158307 | 0.3739947 | -0.3018269 | 0.3751182 | 0.04016248 | 0.2973992 |  | -5.21447
b5' | 0.6712242 | 0.2760741 | 0.3728533 | 0.03522353 | 0.7187283 | 0.2280503 | 0.1738625 | 0.3573925 |  | -3.928035
b6' | 3.219347 | 3.996893 | 4.616321 | 4.036106 | 13.04391 | 4.21644 | 0.3468617 | 5.195731 |  | -3.011645
b7' | 0.3145538 | -0.2346872 | 0.02794525 | 0.06671152 | 0.5660478 | -0.04667681 | 0.1639714 | 0.0859722 |  | -3.545058
b8' | -0.1051176 | 0.008830677 | 0.01189767 | 0.1541889 | -0.07899406 | 0.05830576 | 0.08305143 | 0.01619145
b9' | -0.155474 | -0.03937707 | 0.04115771 | -0.007933146 | -0.05910974 | -0.002050835 | 0.04058835 | -0.03240928
b10' | -0.3651402 | -0.1046351 | -0.0704551 | -0.07903622 | -0.3722098 | -0.08470881 | 0.01778207 | -0.163626 |  | 0.02062194
b11' | 0.04325378 | 0.01123473 | -0.009896169 | -0.002867682 | 0.05507278 | -0.0005097058 | 0.01076098 | 0.01317751
b12' | 0.01237498 | -0.003703552 | -0.01114312 | -0.004154946 | -0.01888065 | -0.006333873 | 0.004171041 | -0.005126888
b13' | 0.0073972 | 0.02280068 | 0.02901913 | 0.03284716 | -0.0106445 | 0.02822232 | 0.005070417 | 0.02012123
b14' | -0.1675754 | -0.1539872 | -0.1686776 | -0.1560895 | -0.1080999 | -0.1595848 | 0.007944491 | -0.1541987 | alpha | 285
b15' | -0.002238549 | 0.003526911 | -0.000425221 | 0.001259142 | -0.002005548 | 0.001453611 | 0.00198323 | 0.0004565483 | beta | 0.5536
Feed down normalised
| Position 1 | Position 2 | Position 3 | Position 4 | Position 5 | Central | Sigma | Integrals
a1' | 0 | 0 | 0 | 0 | 0 | 0 | 0 | 0
a2' | 17.04676 | 13.34108 | 4.724822 | -4.685757 | -46.22185 | 4.460048 | 9.016334 | -0.1316116
a3' | -2.179327 | -0.5729962 | 1.168179 | 1.445496 | -8.800077 | 0.6802264 | 1.094144 | -0.9622075
a4' | 4.655297 | 2.214829 | 1.862904 | 2.900156 | 4.69647 | 2.325963 | 0.5274808 | 2.979266
a5' | -0.3840307 | -0.05673886 | 0.2022688 | 0.8900789 | -0.6671887 | 0.3452029 | 0.4893246 | 0.1061398
a6' | 0.762273 | 0.5024421 | -0.1240854 | -0.4174627 | 1.41953 | -0.01303533 | 0.4698993 | 0.2867289
a7' | 0.1444513 | -0.1563382 | 0.04681915 | -0.009919347 | -0.1397057 | -0.03981281 | 0.1048258 | -0.02491232
a8' | 0.2828321 | 0.3721467 | 0.4307229 | 0.3817221 | 0.2277816 | 0.3948639 | 0.03142167 | 0.3566524
a9' | 0.05836858 | 0.05093523 | -0.05909074 | 0.09790582 | 0.1948809 | 0.02991677 | 0.08058109 | 0.05530441
a10' | 0.07713223 | 0.06394468 | -0.01889904 | 0.07438119 | 0.2568097 | 0.03980894 | 0.05110969 | 0.07318229
a11' | -0.011318 | -0.02918935 | -0.04198253 | -0.02920919 | 0.01561491 | -0.03346035 | 0.007380428 | -0.02385456
a12' | 0.02459849 | 0.0393861 | 0.05511252 | 0.03472558 | 0.01004748 | 0.04307473 | 0.01068229 | 0.0360722
a13' | 0.06513411 | 0.04045753 | 0.04856371 | 0.03878745 | 0.05036778 | 0.0426029 | 0.005229316 | 0.04698113
a14' | 0.02005789 | 0.01860848 | 0.01311801 | 0.01498988 | -0.005305388 | 0.01557213 | 0.002791158 | 0.01357593
a15' | -0.01237213 | -0.0009955204 | -0.004390245 | 0.001439132 | -0.00772956 | -0.001315544 | 0.002927835 | -0.003797065